## Рассчеты (3) (hidden)
Протокол об испытаниях №0000.ВС/04.24 от 01.04.2024
Анкеры механические для крепления в бетоне по ГОСТ 56731-2023
Основание для проведения работ: |  |  | СЧЕТ № 23305/14-11-25/2 от 14 ноября 2025 года
Заказчик :
Наименование объекта:
Адрес объекта:
Дата испытаний
Вид испытаний: |  |  | Испытание на вырыв
Методика проведения испытаний: |  |  | ГОСТ 56731-2023 Анкера механические для крепления в бетоне. Методы испытаний
СТО-44416204-010-2010 «Крепления анкерные. Метод определения несущей способности по результатам натурных испытаний»
Оборудование, инструменты: |  |  | Измеритель адгезии ПСО-100МГ4АД зав. 2573, свидетельство о поверке «ВИК-НДТ», зав. №3581, свидетельство о калибровке № К0034-1001/24 действительно до 09.01.2025;
№ С-ГА/24-06-2025/444021486 действительно до 23.06.2027; Измеритель параметров микроклимата; Метеоскоп-М; "МЕТЕОСКОП-М"; Рег. № 32014-11 зав. № 615022, свидетельство о поверке №С-ДЮП/05-07-2024/353605602 действительно до 04.07.2026. Перфоратор DeWALT, рулетка, молоток.
Описание и тип анкера, наименование изготовителя: |  |  | Дюбель для теплоизоляции 10х180мм ИЗТ, с металлическим стержнем и термоголовкой - ООО "HILTI"
Таблица 1
Дата изготовления | Место проведения |  | Материал | Метод сверления | t, ℃ | Глубина заделки, мм | Расстояние между анкерами, мм | Описание и тип анкера, наименование изготовителя: |  |  |  | Случмежду
2026-02-06 | Стена в/о 1-2/А-Б на отм. +1,050 |  | Тяжелый бетон В25 | Бурение | 15 | 36 | 300 | Анкер-Ш 10х180мм ИЗТ, с металлическим стержнем и термоголовкой - ООО "HILTI" |  |  |  | 47.3
№ образца в серии
№ испытания | Анкер-Ш 10х180мм | Анкер-Ш 12х180мм
1 | 49.7 | [8 empty] | 1 | нарушение контакта анкера с бетоном |  | Нагрузка
2 | 47.7 | [8 empty] | 2 | выкалывание бетона основания |  | 1
3 | 45.3 | [8 empty] | 3 | разрушение анкера по стали |  | 2
4 | 47.9 | [11 empty] | 3
5 | 46.4 | [11 empty] | 4
6 | 45.3 | [8 empty] | 1 | нарушение контакта анкера с бетоном |  | 5
7 | 46.5 | [8 empty] | 2 | выкалывание бетона основания |  | 6
8 | 46.1 | [8 empty] | 3 | разрушение анкера по стали |  | 7
9 | 45.6 | [11 empty] | 8
10 | 48.8 | [11 empty] | 9
[10 empty] | 1 | нарушение контакта анкера с бетоном |  | 10
Таблица 3 | [12 empty] | 15
Среднее значение нагрузки N, кН: |  | Среднеквадратическое отклонение S, кН: |  | Коэф. вариации v, %: | Коэф., К: | Коэф. надёжности, m: | Коэф. условий работы: | Расч сопротивление | Расчётное сопротивление с учетом коэффициента условий работы:
1 |  | 2 |  | 3 | 4 | 5 | 6 | 7
46.93 |  | #NUM!
Коэффициент надёжности по материалу, m:
Коэффициент условий работы:
Расчётное сопротивление анкерного крепления:
Расчётное сопротивление анкерного крепления с учетом коэффициента условий работы:
Заведующий строительной лабораторией: | [5 empty] | _________________/Симоров А.Ю./
Ответственные исполнители:
Инженер: | [5 empty] | _________________/Симоров А.Ю./
Инженер: | [5 empty] | _________________/Симоров А.Ю./
[7 empty] | 1 | 10
[7 empty] | 2 | 25
[7 empty] | 3 | 29
[7 empty] | 34 | 30
[7 empty] | 4 | 30
[7 empty] | 5 | 31
[7 empty] | 5 | 31
6
5
Испытательная лаборатория ООО «ГЛАВЛАБГРУПП»
ИНН/КПП 7724484743/772401001, ОГРН 1197746472802
Адрес: 115304, г. Москва, ул. Каспийская, дом 22, корпус 1, стр. 5, эт. 1, пом. 1, ком 5 и 5а
Аттестат аккредитации №РОСС RU.31112.И002015
Срок действия до 24 июня 2026 года

## -
4 | 12.6
5 | 19.6
6 | 28.3
8 | 50.3
10 | 78.5
12 | 113.1
14 | 153.9
16 | 201.1
18 | 254.5
20 | 314.2
22 | 380.1
25 | 490.9
28 | 615.8
32 | 804.2
36 | 1017.9
40 | 1256.6

## Арматура
Испытательная лаборатория ООО «ГЛАВЛАБГРУПП» ИНН/КПП 7724484743/772401001, ОГРН 1197746472802 Адрес: 115304, г. Москва, ул. Каспийская, дом 22, корпус 1, стр. 5, эт. 1, пом. 1, ком 5 и 5а Аттестат аккредитации №РОСС RU.31112.И002015 Срок действия до 24 июня 2026 года.
УТВЕРЖДАЮ:
Заведующий строительной лабораторией:
Симоров А.Ю.
(подпись)
«05» февраля 2026 г.
Протокол №Арматура.А от 05.02.2026
по определению механических свойств металла
Заказчик : |  |  | ООО «АТЛАНТ»
Исполнитель: |  |  | ООО «ГЛАВЛАБГРУПП»
Наименование объекта: |  |  | Квартал Издание. «Комплекс жилых домов переменной этажности со встроенно-пристроенными помещениями общественного назначения и подземной автостоянкой»
Адрес объекта: |  |  | г. Москва, внутригородское образование Нижегородское, шоссе Перовское, земельный участок с кадастровым номером 77:04:0002001:8601
Вид контроля: |  |  | Определение механических свойств образцов металла
Дата отбора проб: |  |  | 2026-02-05
Методика испытаний: |  |  | ГОСТ 12004-81 «Сталь арматурная. Методы испытания на растяжение»
Оценка качества: |  |  | ГОСТ 27772-2021 Прокат для строительных стальных конструкций. Общие технические условия
Используемое оборудование: |  |  | Машина испытательная универсальная РГМ, модификация РГМ-1000-А, рег. №79081-20, зав. №211072МТ, свидетельство о поверке № С-ЕГА/04-10-2024/377139228, действительно до 03.10.2025; Комплект визуального и измерительного контроля ВИК, зав. №3579, свидетельство о калибровке № К0063-0901/25, действительно до 08.01.2026
Таблица 1. Результаты испытаний
№ п/п | Номинальный диаметр проката, dH, мм |  | Площадь поперечного сечения, мм² | Разрушающая нагрузка, кН |  | Предел текучести, σт, Н/мм² |  | Временное сопротивление, σв, Н/мм² |  | Относительное удлинение после разрыва, δ5, %
|  |  |  | Единичное | Среднее | Единичное | Среднее | Единичное | Среднее | Единичное |  | Среднее
Образцы арматурных стержней ⌀10;12;14;16;20;25
1 | 10 |  | 78.5 | 52.7 | 51.23333 | 672 | 652.6667 | 672 | 14 | 14 |  | 14 |  |  |  | Граница текучести, Н | Разрушающая нагрузка, Н | Временное
| 10 |  |  | 50.1 |  | 638 |  | 638 |  | 14 |  |  | 10 | 10 | 78.5 | 672000 | 52.7 | 671
| 10 |  |  | 50.9 |  | 648 |  | 648 |  | 14 |  |  | 10 | 10 | 78.5 | 638000 | 50.1 | 638
2 | 10 |  | 78.5 | 52.7 | 51.23333 | 672 | 652.6667 | 672 | 14 | 14 |  | 14 | 10 | 10 | 78.5 | 648000 | 50.9 | 648
| 10 |  |  | 50.1 |  | 638 |  | 638 |  | 14 |  |  | 10 | 10 | 78.5 | 672000 | 52.7 | 671
| 10 |  |  | 50.9 |  | 648 |  | 648 |  | 14 |  |  | 10 | 10 | 78.5 | 638000 | 50.1 | 638
Вывод: | [12 empty] | 10 | 10 | 78.5 | 648000 | 50.9 | 648
По результатам проведенных испытаний, образцы арматурных стержней ⌀10;12;14;16;20;25, соответствуют классу проката А500 согласно таблице 5 ГОСТ 34028-2016.
Ответственные исполнители:
Инженер:
Паршутин Р.Ю.
Инженер:
Паршутин Р.Ю.
Примечание : |  | 1. Протокол измерений касается только данных участков
2. Не разрешается перепечатка протокола без разрешения руководителя СЛ

## Сварка арматуры
Испытательная лаборатория ООО «ГЛАВЛАБГРУПП» ИНН/КПП 7724484743/772401001, ОГРН 1197746472802 Адрес: 115304, г. Москва, ул. Каспийская, дом 22, корпус 1, стр. 5, эт. 1, пом. 1, ком 5 и 5а Аттестат аккредитации №РОСС RU.31112.И002015 Срок действия до 24 июня 2026 года.
УТВЕРЖДАЮ:
Заведующий строительной лабораторией:
Симоров А.Ю.
(подпись)
«05» февраля 2026 г.
Протокол №Сварка арматуры.А от 05.02.2026
по определению механических свойств металла
Заказчик : |  |  |  | ООО «АТЛАНТ»
Исполнитель: |  |  |  | ООО «ГЛАВЛАБГРУПП»
Наименование объекта: |  |  |  | Квартал Издание. «Комплекс жилых домов переменной этажности со встроенно-пристроенными помещениями общественного назначения и подземной автостоянкой»
Адрес объекта: |  |  |  | г. Москва, внутригородское образование Нижегородское, шоссе Перовское, земельный участок с кадастровым номером 77:04:0002001:8601
Вид контроля: |  |  |  | Определение механических свойств образцов металла
Дата отбора проб: |  |  |  | 2026-02-05
Методика испытаний: |  |  |  | ГОСТ 1497-2023 «Металлы. Методы испытаний на растяжение»
Оценка качества: |  |  |  | ГОСТ 27772-2021 Прокат для строительных стальных конструкций. Общие технические условия
Используемое оборудование: |  |  |  | Машина испытательная универсальная РГМ, модификация РГМ-1000-А, рег. № 79081-20, зав. № 211072МТ, свидетельство о поверке № С-ЕГА/02-10-2025/470319780, действительно до 01.10.2026
Таблица 1. Результаты испытаний
№ п/п | Маркировка образца |  | Тип сварного соединения |  | Разрушающая нагрузка, кН | Предел текучести, σт, Н/мм² |  | Временное сопротивление, σв, Н/мм² |  |  | Временное сопротивление σ≥С1, Н/мм2 |  | Характер разрушения
[6 empty] | Единичное | Среднее | Единичное | Среднее
1 | 1 - ø25 - ø25 |  | С14-Мп |  | 303.33 | 672 | 652.6667 | 672 | 652.6667 |  | 653>550 |  | По сварному шву |  | 617.9059 | 628.6481 | 388445.3 | 672000 | 1729.973
| 2 - ø25 - ø25 |  |  |  | 310.17 | 638 |  | 638 |  |  |  |  | По основному металлу |  | 631.8395 |  | 397204.7 | 638000 | 1606.225
| 3- ø25 - ø25 |  |  |  | 312.31 | 648 |  | 648 |  |  |  |  | По сварному шву |  | 636.1988 |  | 399945.2 | 648000 | 1620.222
2 | 4 - ø25 - ø25 |  | C23-Рэ |  | 513.24 | 672 | 652.6667 | 672 | 652.6667 |  | 653>550 |  | По основному металлу |  | 1045.508 | 1052.611 | 1100513.3 | 672000 | 610.6241
| 5 - ø25 - ø25 |  |  |  | 505.13 | 638 |  | 638 |  |  |  |  | По сварному шву |  | 1028.988 |  | 1083123.5 | 638000 | 589.0372
| 6 - ø25 - ø25 |  |  |  | 531.81 | 648 |  | 648 |  |  |  |  | По основному металлу |  | 1083.337 |  | 1140332.0 | 648000 | 568.2556
Вывод:
Образцы соответсвуют требованиям таблицы 4 ГОСТ 57997-2017.
Ответственные исполнители:
Инженер:
Паршутин Р.Ю.
Инженер:
Паршутин Р.Ю.
Примечание : |  | 1. Протокол измерений касается только данных участков
2. Не разрешается перепечатка протокола без разрешения руководителя СЛ

## Муфты
Испытательная лаборатория ООО «ГЛАВЛАБГРУПП» ИНН/КПП 7724484743/772401001, ОГРН 1197746472802 Адрес: 115304, г. Москва, ул. Каспийская, дом 22, корпус 1, стр. 5, эт. 1, пом. 1, ком 5 и 5а Аттестат аккредитации №РОСС RU.31112.И002015 Срок действия до 24 июня 2026 года.
УТВЕРЖДАЮ:
Заведующий строительной лабораторией:
Симоров А.Ю.
(подпись)
«05» февраля 2026 г.
Протокол №Муфты.А от 05.02.2026
образцов муфтовых соединений арматуры
Заказчик : |  |  | ООО «АТЛАНТ»
Исполнитель: |  |  | ООО «ГЛАВЛАБГРУПП»
Наименование объекта: |  |  | Квартал Издание. «Комплекс жилых домов переменной этажности со встроенно-пристроенными помещениями общественного назначения и подземной автостоянкой»
Адрес объекта: |  |  | г. Москва, внутригородское образование Нижегородское, шоссе Перовское, земельный участок с кадастровым номером 77:04:0002001:8601
Вид контроля: |  |  | Определение механических свойств муфтового соединения
Дата отбора проб: |  |  | 2026-02-05
Методика испытаний: |  |  | ГОСТ 34227-2024 «Соединения арматуры механические для железобетонных конструкций. Методы испытаний»
Оценка качества: |  |  | ГОСТ 27772-2021 Прокат для строительных стальных конструкций. Общие технические условия
Используемое оборудование: |  |  | Машина испытательная универсальная РГМ, модификация РГМ-1000-А, рег. №79081-20, зав. №211072МТ, свидетельство о поверке №С-ЕГА/13-10-2023/287137830 действительно до 12.10.2024, комплект для визуального контроля типа ВИК зав. №3579, свидетельство о калибровке №К0036-1001/24, действителен до 09.01.2025
Таблица 1. Результаты испытаний
№ п/п | Номер профиля (номинальный диаметр стержня) |  | Номинальная площадь сечения, мм2 | Разрывное усилие, кН | Временное сопротивление, Н/мм2 | Равномерное относительное удлинение, % |  | Характер разрушения |  |  |  | По основному металлу
1 | 2 |  | 3 | 4 | 5 | 6 |  | 7
муфтовое соединение, арматура Ø32 А500С | [13 empty] | Граница текучести, Н | Разрушающая нагрузка, Н
1 | 32 |  | 804.3 | 525.36 | 653.1891 | 5.1 |  | По основному металлу | [6 empty] | 525360
| 32 |  | 804.3 | 519.21 | 645.5427 | 4.7 |  | По основному металлу |  |  | 25.133 | 32 | 804.256 | #REF! | 519210
| 32 |  | 804.3 | 532.67 | 662.2778 | 4.9 |  | По основному металлу |  |  | 25.133 | 32 | 804.256 | #REF! | 519210 | #REF!
муфтовое соединение, арматура Ø32 А500С | [10 empty] | 25.133 | 32 | 804.256 | #REF! |  | #DIV/0!
2 | 32 |  | 804.3 | 525.36 | 653.1891 | 5.1 |  | По основному металлу |  |  | 25.133 | 32 | 804.256 | #REF! | 525360
| 32 |  | 804.3 | 519.21 | 645.5427 | 4.7 |  | По основному металлу |  |  | 25.133 | 32 | 804.256 | #REF! | 519210 | #REF!
| 32 |  | 804.3 | 532.67 | 662.2778 | 4.9 |  | По основному металлу |  |  | 25.133 | 32 | 804.256 | #REF! | 532670 | #DIV/0!
Вывод:
Испытанные образцы соответствуют ГОСТ 34278-2024 «Соединения арматуры механические для железобетонных конструкций.
Ответственные исполнители:
Инженер:
Паршутин Р.Ю.
Инженер:
Паршутин Р.Ю.
Примечание : |  | 1. Протокол измерений касается только данных участков
2. Не разрешается перепечатка протокола без разрешения руководителя СЛ

## Пластины
Испытательная лаборатория ООО «ГЛАВЛАБГРУПП» ИНН/КПП 7724484743/772401001, ОГРН 1197746472802 Адрес: 115304, г. Москва, ул. Каспийская, дом 22, корпус 1, стр. 5, эт. 1, пом. 1, ком 5 и 5а Аттестат аккредитации №РОСС RU.31112.И002015 Срок действия до 24 июня 2026 года.
УТВЕРЖДАЮ:
Заведующий строительной лабораторией:
Симоров А.Ю.
(подпись)
«05» февраля 2026 г.
Протокол №Пластины.А от 05.02.2026
по определению механических свойств металла
Заказчик : |  |  | ООО «АТЛАНТ»
Исполнитель: |  |  | ООО «ГЛАВЛАБГРУПП»
Наименование объекта: |  |  | Квартал Издание. «Комплекс жилых домов переменной этажности со встроенно-пристроенными помещениями общественного назначения и подземной автостоянкой»
Адрес объекта: |  |  | г. Москва, внутригородское образование Нижегородское, шоссе Перовское, земельный участок с кадастровым номером 77:04:0002001:8601
Вид контроля: |  |  | Определение механических свойств образцов металла
Дата отбора проб: |  |  | 2026-02-05
Методика испытаний: |  |  | ГОСТ 1497-2023 «Металлы. Методы испытаний на растяжение»
Оценка качества: |  |  | ГОСТ 34278-2024 «Соединения арматуры механические для железобетонных конструкций.
Используемое оборудование: |  |  | Машина испытательная универсальная РГМ, модификация РГМ-1000-А, рег. №79081-20, зав. №211072МТ, свидетельство о поверке №С-ЕГА/13-10-2023/287137830 действительно до 12.10.2024, комплект для визуального контроля типа ВИК зав. №3579, свидетельство о калибровке №К0036-1001/24, действителен до 09.01.2025
Таблица 1. Результаты испытаний
№ п/п | Маркировка образца |  | Геометрические параметры образцов (длина х ширина х толщина), мм | Разрушающая усилие, кН | Предел текучести, σт, Н/мм² | Временное сопротивление, σв, Н/мм² |  | Относительное удлинение после разрыва, δ5, % |  |  | По основному металлу
1 | 2 |  | 3 | 4 | 5 | 6 |  | 7
Двутавр 35Б1 (стенка) | [13 empty] | Граница текучести, Н | Разрушающая нагрузка, Н | Временное соптро
1 | Образец №1 |  | 363х45х6 | 101.74 | 244 | 376.8148 |  | 26 |  |  | 45 | 6 | 270 | #REF! | 0 | 376.8148
| Образец №2 |  | 363х45х6 | 101.74 | 239 | 376.8148 |  | 25.5 |  |  | 45 | 6 | 270 | #REF! | 0 | 376.8148
| Образец №3 |  | 363х45х6 | 101.74 | 242 | 385.3788 |  | 25.5 |  |  | 44 | 6 | 264 | #REF! | 0 | 385.3788
Вывод:
По результатам проведенных испытаний, образцы №1-3 соответсвуют марке стали С245, согласно, таблице 4 ГОСТ 27772-2021.
Ответственные исполнители:
Инженер:
Паршутин Р.Ю.
Инженер:
Паршутин Р.Ю.
Примечание : |  | 1. Протокол измерений касается только данных участков
2. Не разрешается перепечатка протокола без разрешения руководителя СЛ