## Рассчеты (3) (hidden)
Протокол об испытаниях №0000.ВС/04.24 от 01.04.2024
Анкеры механические для крепления в бетоне по ГОСТ 56731-2023
Основание для проведения работ: |  |  | СЧЕТ № 23305/14-11-25/2 от 14 ноября 2025 года
Заказчик :
Наименование объекта:
Адрес объекта:
Дата испытаний
Вид испытаний: |  |  | Испытание на вырыв
Методика проведения испытаний: |  |  | ГОСТ 56731-2023 Анкера механические для крепления в бетоне. Методы испытаний
СТО-44416204-010-2010 «Крепления анкерные. Метод определения несущей способности по результатам натурных испытаний»
Оборудование, инструменты: |  |  | Измеритель адгезии ПСО-100МГ4АД зав. 2573, свидетельство о поверке «ВИК-НДТ», зав. №3581, свидетельство о калибровке № К0034-1001/24 действительно до 09.01.2025;
№ С-ГА/24-06-2025/444021486 действительно до 23.06.2027; Измеритель параметров микроклимата; Метеоскоп-М; "МЕТЕОСКОП-М"; Рег. № 32014-11 зав. № 615022, свидетельство о поверке №С-ДЮП/05-07-2024/353605602 действительно до 04.07.2026. Перфоратор DeWALT, рулетка, молоток.
Описание и тип анкера, наименование изготовителя: |  |  | Дюбель для теплоизоляции 10х180мм ИЗТ, с металлическим стержнем и термоголовкой - ООО "HILTI"
Таблица 1
Дата изготовления | Место проведения |  | Материал | Метод сверления | t, ℃ | Глубина заделки, мм | Расстояние между анкерами, мм | Описание и тип анкера, наименование изготовителя: |  |  |  | Случмежду
2026-02-06 | Стена в/о 1-2/А-Б на отм. +1,050 |  | Тяжелый бетон В25 | Бурение | 15 | 36 | 300 | Анкер-Ш 10х180мм ИЗТ, с металлическим стержнем и термоголовкой - ООО "HILTI" |  |  |  | 49.9
№ образца в серии
№ испытания | Анкер-Ш 10х180мм | Анкер-Ш 12х180мм
1 | 46.7 | [8 empty] | 1 | нарушение контакта анкера с бетоном |  | Нагрузка
2 | 47.2 | [8 empty] | 2 | выкалывание бетона основания |  | 1
3 | 48.1 | [8 empty] | 3 | разрушение анкера по стали |  | 2
4 | 48.7 | [11 empty] | 3
5 | 45.1 | [11 empty] | 4
6 | 49.1 | [8 empty] | 1 | нарушение контакта анкера с бетоном |  | 5
7 | 48.1 | [8 empty] | 2 | выкалывание бетона основания |  | 6
8 | 47.6 | [8 empty] | 3 | разрушение анкера по стали |  | 7
9 | 49.9 | [11 empty] | 8
10 | 48.5 | [11 empty] | 9
[10 empty] | 1 | нарушение контакта анкера с бетоном |  | 10
Таблица 3 | [12 empty] | 15
Среднее значение нагрузки N, кН: |  | Среднеквадратическое отклонение S, кН: |  | Коэф. вариации v, %: | Коэф., К: | Коэф. надёжности, m: | Коэф. условий работы: | Расч сопротивление | Расчётное сопротивление с учетом коэффициента условий работы:
1 |  | 2 |  | 3 | 4 | 5 | 6 | 7
47.9 |  | #NUM!
Коэффициент надёжности по материалу, m:
Коэффициент условий работы:
Расчётное сопротивление анкерного крепления:
Расчётное сопротивление анкерного крепления с учетом коэффициента условий работы:
Заведующий строительной лабораторией: | [5 empty] | _________________/Симоров А.Ю./
Ответственные исполнители:
Инженер: | [5 empty] | _________________/Симоров А.Ю./
Инженер: | [5 empty] | _________________/Симоров А.Ю./
[7 empty] | 1 | 10
[7 empty] | 2 | 25
[7 empty] | 3 | 29
[7 empty] | 34 | 30
[7 empty] | 4 | 30
[7 empty] | 5 | 31
[7 empty] | 5 | 31
6
5
Испытательная лаборатория ООО «ГЛАВЛАБГРУПП»
ИНН/КПП 7724484743/772401001, ОГРН 1197746472802
Адрес: 115304, г. Москва, ул. Каспийская, дом 22, корпус 1, стр. 5, эт. 1, пом. 1, ком 5 и 5а
Аттестат аккредитации №РОСС RU.31112.И002015
Срок действия до 24 июня 2026 года

## Ключ на 40 - 210
Испытательная лаборатория ООО «ГЛАВЛАБГРУПП» ИНН/КПП 7724484743/772401001, ОГРН 1197746472802 Адрес: 115304, г. Москва, ул. Каспийская, дом 22, корпус 1, стр. 5, эт. 1, пом. 1, ком 5 и 5а Аттестат аккредитации №РОСС RU.31112.И002015 Срок действия до 24 июня 2026 года.
УТВЕРЖДАЮ:
Заведующий строительной лабораторией:
Симоров А.Ю.
(подпись)
«05» февраля 2026 г.
Протокол №Ключ на 40 - 210.МЗ от 05.02.2026
по определению момента закручивания
Заказчик : |  |  | ООО «АТЛАНТ»
Исполнитель: |  |  | ООО «ГЛАВЛАБГРУПП»
Наименование объекта: |  |  | Квартал Издание. «Комплекс жилых домов переменной этажности со встроенно-пристроенными помещениями общественного назначения и подземной автостоянкой»
Адрес объекта: |  |  | г. Москва, внутригородское образование Нижегородское, шоссе Перовское, земельный участок с кадастровым номером 77:04:0002001:8601
Вид контроля: |  |  | Определение момента закручивания
Дата проведения испытаний: |  |  | 2026-02-05
Методика испытаний: |  |  | СП 70.133330.2012 «Несущие и ограждающие конструкции»
Используемое оборудование: |  |  | Ключи моментные предельные регулируемый, зав. № 2110644835, свидетельство о поверке № С-АКЗ/25-06-2025/442492718, действительно до 24.06.2026
[9 empty] | 9 | 130
Результаты испытаний: | [8 empty] | 120
№п/п | Наименование узла |  |  | Момент закручивания | Наименование и диаметр |  |  | Наименование болта
1 | 2 |  |  | 3 | 4 |  |  | 5
1 | Узлы крепления болтового соединения металлоконструкций в/о 91.7ф/936.8ф на отм. +8,600 |  |  | 23 | М12 (кл.пр.8.8) |  |  | 1 болт
|  |  |  | 126 | М12 (кл.пр.8.8) |  |  | 2 болт
|  |  |  | 116 | М12 (кл.пр.8.8) |  |  | 3 болт
|  |  |  | 120 | М12 (кл.пр.8.8) |  |  | 4 болт
2 | Узлы крепления болтового соединения металлоконструкций в/о 91.7ф/936.8ф на отм. +8,600 |  |  | 66 | М12 (кл.пр.8.8) |  |  | 5 болт
|  |  |  | 13 | М12 (кл.пр.8.8) |  |  | 6 болт
|  |  |  | 102 | М12 (кл.пр.8.8) |  |  | 7 болт
|  |  |  | 58 | М12 (кл.пр.8.8) |  |  | 8 болт
3 | Узлы крепления болтового соединения металлоконструкций в/о 91.7ф/936.8ф на отм. +8,600 |  |  | 113 | М12 (кл.пр.8.8) |  |  | 9 болт
|  |  |  | 18 | М12 (кл.пр.8.8) |  |  | 10 болт
|  |  |  | 41 | М12 (кл.пр.8.8) |  |  | 11 болт
|  |  |  | 16 | М12 (кл.пр.8.8) |  |  | 12 болт
Заключение:
Момент закручивания в контролируемых болтовых соединениях составляет 13 - 126 Н·м.
Ответственные исплонители:
Инженер:
Паршутин Р.Ю.
Инженер:
Паршутин Р.Ю.
Примечание : |  | 1. Протокол измерений касается только данных участков
2. Не разрешается перепечатка протокола без разрешения руководителя СЛ

## Ключ на 150 - 750
Испытательная лаборатория ООО «ГЛАВЛАБГРУПП» ИНН/КПП 7724484743/772401001, ОГРН 1197746472802 Адрес: 115304, г. Москва, ул. Каспийская, дом 22, корпус 1, стр. 5, эт. 1, пом. 1, ком 5 и 5а Аттестат аккредитации №РОСС RU.31112.И002015 Срок действия до 24 июня 2026 года.
УТВЕРЖДАЮ:
Заведующий строительной лабораторией:
Симоров А.Ю.
(подпись)
«05» февраля 2026 г.
Протокол №Ключ на 150 - 750.МЗ от 05.02.2026
по определению момента закручивания
Заказчик : |  |  | ООО «АТЛАНТ»
Исполнитель: |  |  | ООО «ГЛАВЛАБГРУПП»
Наименование объекта: |  |  | Квартал Издание. «Комплекс жилых домов переменной этажности со встроенно-пристроенными помещениями общественного назначения и подземной автостоянкой»
Адрес объекта: |  |  | г. Москва, внутригородское образование Нижегородское, шоссе Перовское, земельный участок с кадастровым номером 77:04:0002001:8601
Вид контроля: |  |  | Определение момента закручивания
Дата проведения испытаний: |  |  | 2026-02-05
Методика испытаний: |  |  | СП 70.133330.2012 «Несущие и ограждающие конструкции»
Используемое оборудование: |  |  | Ключи моментные предельные NORGAU серии NTW, мод. NTW25-075R, зав. № 161110009343, свидетельство о поверке № С-АКЗ/17-09-2025/466478505, действительно до 16.09.2026
[9 empty] | 90 | 120
Результаты испытаний: | [8 empty] | 118
№п/п | Наименование узла |  |  | Момент закручивания | Наименование и диаметр |  |  | Наименование болта
1 | 2 |  |  | 3 | 4 |  |  | 5
1 | Узлы крепления болтового соединения металлоконструкций в/о 91.7ф/936.8ф на отм. +8,600 |  |  | 101 | Анкер М20 |  |  | 1 болт
|  |  |  | 109 | Анкер М20 |  |  | 2 болт
|  |  |  | 92 | Анкер М20 |  |  | 3 болт
|  |  |  | 101 | Анкер М20 |  |  | 4 болт
2 | Узлы крепления болтового соединения металлоконструкций в/о 91.7ф/936.8ф на отм. +8,600 |  |  | 110 | Анкер М20 |  |  | 5 болт
|  |  |  | 114 | Анкер М20 |  |  | 6 болт
|  |  |  | 116 | Анкер М20 |  |  | 7 болт
|  |  |  | 109 | Анкер М20 |  |  | 8 болт
3 | Узлы крепления болтового соединения металлоконструкций в/о 91.7ф/936.8ф на отм. +8,600 |  |  | 92 | Анкер М20 |  |  | 9 болт
|  |  |  | 92 | Анкер М20 |  |  | 10 болт
|  |  |  | 99 | Анкер М20 |  |  | 11 болт
|  |  |  | 96 | Анкер М20 |  |  | 12 болт
Заключение:
Момент закручивания в контролируемых болтовых соединениях составляет 92 - 116 Н·м.
Ответственные исплонители:
Инженер:
Паршутин Р.Ю.
Инженер:
Паршутин Р.Ю.
Примечание : |  | 1. Протокол измерений касается только данных участков
2. Не разрешается перепечатка протокола без разрешения руководителя СЛ

## Ключ на 500 - 2300
Испытательная лаборатория ООО «ГЛАВЛАБГРУПП» ИНН/КПП 7724484743/772401001, ОГРН 1197746472802 Адрес: 115304, г. Москва, ул. Каспийская, дом 22, корпус 1, стр. 5, эт. 1, пом. 1, ком 5 и 5а Аттестат аккредитации №РОСС RU.31112.И002015 Срок действия до 24 июня 2026 года. | [8 empty] | Ключи моментные предельные регулируемый KING TONY мод. 34862-3FF, зав. № 2108627733, свидетельство о поверке № С-АКЗ/22-09-2025/467221574, действительно до 21.09.2026
УТВЕРЖДАЮ:
Заведующий строительной лабораторией:
Симоров А.Ю.
(подпись)
«05» февраля 2026 г.
Протокол №Ключ на 500 - 2300.МЗ от 05.02.2026
по определению момента закручивания
Заказчик : |  |  | ООО «АТЛАНТ»
Исполнитель: |  |  | ООО «ГЛАВЛАБГРУПП»
Наименование объекта: |  |  | Квартал Издание. «Комплекс жилых домов переменной этажности со встроенно-пристроенными помещениями общественного назначения и подземной автостоянкой»
Адрес объекта: |  |  | г. Москва, внутригородское образование Нижегородское, шоссе Перовское, земельный участок с кадастровым номером 77:04:0002001:8601
Вид контроля: |  |  | Определение момента закручивания
Дата проведения испытаний: |  |  | 2026-02-05
Методика испытаний: |  |  | СП 70.133330.2012 «Несущие и ограждающие конструкции»
Используемое оборудование: |  |  | Ключи моментные шкальные; CMTZ; CMTZ100A, зав. № 23071796, свидетельство о поверке С-ЕОК/20-02-2026/505566604, действительно до 19.02.2027
[9 empty] | 70 | 80
Результаты испытаний: | [8 empty] | 790
№п/п | Наименование узла |  |  | Момент закручивания | Наименование и диаметр |  |  | Наименование болта
1 | 2 |  |  | 3 | 4 |  |  | 5
1 | Узлы крепления болтового соединения металлоконструкций в/о 91.7ф/936.8ф на отм. +8,600 |  |  | 760 | М30 (кл.пр.10.9) |  |  | 1 болт
|  |  |  | 760 | М30 (кл.пр.10.9) |  |  | 2 болт
|  |  |  | 770 | М30 (кл.пр.10.9) |  |  | 3 болт
|  |  |  | 750 | М30 (кл.пр.10.9) |  |  | 4 болт
2 | Узлы крепления болтового соединения металлоконструкций в/о 91.7ф/936.8ф на отм. +8,600 |  |  | 760 | М30 (кл.пр.10.9) |  |  | 5 болт
|  |  |  | 760 | М30 (кл.пр.10.9) |  |  | 6 болт
|  |  |  | 770 | М30 (кл.пр.10.9) |  |  | 7 болт
|  |  |  | 740 | М30 (кл.пр.10.9) |  |  | 8 болт
3 | Узлы крепления болтового соединения металлоконструкций в/о 91.7ф/936.8ф на отм. +8,600 |  |  | 720 | М30 (кл.пр.10.9) |  |  | 9 болт
|  |  |  | 790 | М30 (кл.пр.10.9) |  |  | 10 болт
|  |  |  | 710 | М30 (кл.пр.10.9) |  |  | 11 болт
|  |  |  | 750 | М30 (кл.пр.10.9) |  |  | 12 болт
Заключение:
Момент закручивания в контролируемых болтовых соединениях составляет 710 - 790 Н·м.
Ответственные исплонители:
Инженер:
Паршутин Р.Ю.
Инженер:
Паршутин Р.Ю.
Примечание : |  | 1. Протокол измерений касается только данных участков
2. Не разрешается перепечатка протокола без разрешения руководителя СЛ