## Рассчеты (3) (hidden)
Протокол об испытаниях №0000.ВС/04.24 от 01.04.2024
Анкеры механические для крепления в бетоне по ГОСТ 56731-2023
Основание для проведения работ: |  |  | СЧЕТ № 23305/14-11-25/2 от 14 ноября 2025 года
Заказчик :
Наименование объекта:
Адрес объекта:
Дата испытаний
Вид испытаний: |  |  | Испытание на вырыв
Методика проведения испытаний: |  |  | ГОСТ 56731-2023 Анкера механические для крепления в бетоне. Методы испытаний
СТО-44416204-010-2010 «Крепления анкерные. Метод определения несущей способности по результатам натурных испытаний»
Оборудование, инструменты: |  |  | Измеритель адгезии ПСО-100МГ4АД зав. 2573, свидетельство о поверке «ВИК-НДТ», зав. №3581, свидетельство о калибровке № К0034-1001/24 действительно до 09.01.2025;
№ С-ГА/24-06-2025/444021486 действительно до 23.06.2027; Измеритель параметров микроклимата; Метеоскоп-М; "МЕТЕОСКОП-М"; Рег. № 32014-11 зав. № 615022, свидетельство о поверке №С-ДЮП/05-07-2024/353605602 действительно до 04.07.2026. Перфоратор DeWALT, рулетка, молоток.
Описание и тип анкера, наименование изготовителя: |  |  | Дюбель для теплоизоляции 10х180мм ИЗТ, с металлическим стержнем и термоголовкой - ООО "HILTI"
Таблица 1
Дата изготовления | Место проведения |  | Материал | Метод сверления | t, ℃ | Глубина заделки, мм | Расстояние между анкерами, мм | Описание и тип анкера, наименование изготовителя: |  |  |  | Случмежду
2026-02-06 | Стена в/о 1-2/А-Б на отм. +1,050 |  | Тяжелый бетон В25 | Бурение | 15 | 36 | 300 | Анкер-Ш 10х180мм ИЗТ, с металлическим стержнем и термоголовкой - ООО "HILTI" |  |  |  | 46.5
№ образца в серии
№ испытания | Анкер-Ш 10х180мм | Анкер-Ш 12х180мм
1 | 49.6 | [8 empty] | 1 | нарушение контакта анкера с бетоном |  | Нагрузка
2 | 46.4 | [8 empty] | 2 | выкалывание бетона основания |  | 1
3 | 47.5 | [8 empty] | 3 | разрушение анкера по стали |  | 2
4 | 45 | [11 empty] | 3
5 | 49.6 | [11 empty] | 4
6 | 46.2 | [8 empty] | 1 | нарушение контакта анкера с бетоном |  | 5
7 | 45 | [8 empty] | 2 | выкалывание бетона основания |  | 6
8 | 46.1 | [8 empty] | 3 | разрушение анкера по стали |  | 7
9 | 48.6 | [11 empty] | 8
10 | 48.3 | [11 empty] | 9
[10 empty] | 1 | нарушение контакта анкера с бетоном |  | 10
Таблица 3 | [12 empty] | 15
Среднее значение нагрузки N, кН: |  | Среднеквадратическое отклонение S, кН: |  | Коэф. вариации v, %: | Коэф., К: | Коэф. надёжности, m: | Коэф. условий работы: | Расч сопротивление | Расчётное сопротивление с учетом коэффициента условий работы:
1 |  | 2 |  | 3 | 4 | 5 | 6 | 7
47.23 |  | #NUM!
Коэффициент надёжности по материалу, m:
Коэффициент условий работы:
Расчётное сопротивление анкерного крепления:
Расчётное сопротивление анкерного крепления с учетом коэффициента условий работы:
Заведующий строительной лабораторией: | [5 empty] | _________________/Симоров А.Ю./
Ответственные исполнители:
Инженер: | [5 empty] | _________________/Симоров А.Ю./
Инженер: | [5 empty] | _________________/Симоров А.Ю./
[7 empty] | 1 | 10
[7 empty] | 2 | 25
[7 empty] | 3 | 29
[7 empty] | 34 | 30
[7 empty] | 4 | 30
[7 empty] | 5 | 31
[7 empty] | 5 | 31
6
5
Испытательная лаборатория ООО «ГЛАВЛАБГРУПП»
ИНН/КПП 7724484743/772401001, ОГРН 1197746472802
Адрес: 115304, г. Москва, ул. Каспийская, дом 22, корпус 1, стр. 5, эт. 1, пом. 1, ком 5 и 5а
Аттестат аккредитации №РОСС RU.31112.И002015
Срок действия до 24 июня 2026 года

## -
Для Методики
ГОСТ 14098-2014 «Соединения сварные арматуры и закладных изделий железобетонных конструкций. Типы, конструкции и размеры», СП 13330.2012 «Несущие и ограждающие конструкции».
ГОСТ 23118-2019 «Конструкции строительные, стальные. Общие технические условия», СП 70.13330.2012 «Несущие и ограждающие конструкции».
ГОСТ 16037-80 «Соединения сварные стальных трубопроводов. Основные типы, конструктивные элементы и размеры», СП 74.13330.2023 «Тепловые сети».
ГОСТ 16037-80 «Соединения сварные стальных трубопроводов. Основные типы, конструктивные элементы и размеры».
ГОСТ ISO 5817-2025 «Сварные соединения из стали, никеля, титана и их сплавов, полученные сваркой плавлением (исключая лучевые способы сварки). Уровни качества».
СП 70.13330.2012 «Несущие и ограждающие конструкции».
Способы сварки
ГОСТ 14771-76 «Дуговая сварка в защитном газе. Соединения сварные. Основные типы, конструктивные элементы и размеры».
ГОСТ 14776-79 «Дуговая сварка. Соединения точечные. Основные типы, конструктивные элементы и размеры».
ГОСТ 5264-80 «Ручная дуговая сварка. Соединения сварные. Основные типы, конструктивные элементы и размеры».

## ВИК стр. 1
Испытательная лаборатория ООО «ГЛАВЛАБГРУПП» ИНН/КПП 7724484743/772401001, ОГРН 1197746472802 Адрес: 115304, г. Москва, ул. Каспийская, дом 22, корпус 1, стр. 5, эт. 1, пом. 1, ком 5 и 5а Аттестат аккредитации №РОСС RU.31112.И002015 Срок действия до 24 июня 2026 года.
[8 empty] | ЛЮКСЫ БРАТЬ ТУТ |  |  | 1 | При контроле недопустимых дефектов не выявлено.
[11 empty] | 2 | В результате контроля выявлены дефекты.
[8 empty] | На улице | 500 | 900
[9 empty] | 5280 | лк
[8 empty] | В помещении | 650 | 800
695
УТВЕРЖДАЮ:
Заведующий строительной лабораторией:
Симоров А.Ю.
(подпись)
«05» мая 2026 г.
Протокол №ВИК стр. 1.ВС от 05.05.2026
Визуального и измерительного контроля по ГОСТ 17637-2024
Заказчик : |  |  | ООО «АТЛАНТ»
Исполнитель: |  |  | ООО «ГЛАВЛАБГРУПП»
Наименование объекта: |  |  | Квартал Издание. «Комплекс жилых домов переменной этажности со встроенно-пристроенными помещениями общественного назначения и подземной автостоянкой»
Адрес объекта: |  |  | г. Москва, внутригородское образование Нижегородское, шоссе Перовское, земельный участок с кадастровым номером 77:04:0002001:8601
Вид контроля: |  |  | Визуальный и измерительный контроль сварных соединений
Дата проведения испытаний: |  |  | 2026-05-05
Методика испытаний: |  |  | ГОСТ Р ИСО 17637-2024 Неразрушающий контроль сварных швов. Визуальный контроль сварных соединений, выполненых сваркой плавлением.
Оценка качества: |  |  | ГОСТ 23118-2019 «Конструкции строительные, стальные. Общие технические условия», СП 70.13330.2012 «Несущие и ограждающие конструкции».
Способ сварки: |  |  | ГОСТ 5264-80 «Ручная дуговая сварка. Соединения сварные. Основные типы, конструктивные элементы и размеры».
Используемое оборудование: |  |  | Комплект для визуального и измерительного контроля «ВИК-НДТ», зав. № 3581, сертификат о калибровке № К0068-0912/25, действителен до 08.12.2026; Люксметр еЛайт-мини, зав. № 01771-22, свидетельство о поверке № С-АЕЯ/17-10-2025/475404653, действительно до 16.10.2026
Материал по проекту: |  |  | Сталь С235
Уровень освещенности, лк: |  |  | 695
Исполнитель: |  | контроль выполнил дефектоскопист II уровня____________________Паршутин Р.Ю. (удостоверение №0071-0278 (действительно до 09.2026)
Заключение:
При контроле недопустимых дефектов не выявлено. Тип шва Т1, С8, Н1 по ГОСТ 23118.
Сварные соединения распорной системы в/о 1-10-А-Д с отм. -5,650 до отм. +2,360, общей длиной 10,5 м.п. соответствуют требованиям ГОСТ 23118-2019 «Конструкции строительные, стальные. Общие технические условия», СП 70.13330.2012 «Несущие и ограждающие конструкции». | [6 empty] | Сварные соединения распорной системы в/о 1-10-А-Д с отм. -5,650 до отм. +2,360, общей длиной 10,5 м.п. соответствуют требованиям
Результаты визуального и измерительного контроля представлены в приложении А.
Фотофиксация выявленных дефектов представлена в приложении Б.
Ответственные исполнители:
Инженер: |  |  |  |  | Паршутин Р.Ю.
Инженер: |  |  |  |  | Паршутин Р.Ю.
Примечание : |  | 1. Протокол измерений касается только данных участков
2. Не разрешается перепечатка протокола без разрешения руководителя СЛ
1 | При контроле недопустимых дефектов не выявлено.
2 | В результате контроля выявлены дефекты:
5. Скрой приложения если надо
1. Выбираем объект контроля
4. Укажи наименование/оси/отметки/метры погонные/(не)соответствие
2. Выбираем способ сварки
3. Укажи тип ШВА

## ВИК стр. 2
Испытательная лаборатория ООО «ГЛАВЛАБГРУПП» ИНН/КПП 7724484743/772401001, ОГРН 1197746472802 Адрес: 115304, г. Москва, ул. Каспийская, дом 22, корпус 1, стр. 5, эт. 1, пом. 1, ком 5 и 5а Аттестат аккредитации №РОСС RU.31112.И002015 Срок действия до 24 июня 2026 года.
Объект контроля: |  |  | Сварные соединения конструкций кровли в /о 1-2/А-Б на отм. -2,050
Приложение А. Результаты визуального и измерительного контроля
Таблица 1. Результаты контроля
№ п/п | Контролируемый узел |  |  | Тип шва, ГОСТ |  | Характеристика дефектов |  | Соответсвие проектной документации |  | Соответсвие НТД
1 | 2 |  |  | 3 |  | 4 |  | 5 |  | 6
1 | Узел А. Стойка №1. Пластина 220х140х10 Закладная деталь t10 |  |  | Н1 по ГОСТ 5264-80 |  | Неравномерность сварного шва, несоответсвие катета сварного шва |  | Соответствует ТК-РД-КМ1 |  | Не сответствует СП 70.13330.2012, ГОСТ 23118-2019
2 | Узел А. Стойка №2. Пластина 220х140х10 Закладная деталь t10 |  |  | Н1 по ГОСТ 5264-80 |  | Подрез более 1 мм |  | Соответствует ТК-РД-КМ1 |  | Не сответствует СП 70.13330.2012, ГОСТ 23118-2019
3 | Узел А. Стойка №3. Пластина 220х140х10 Закладная деталь t10 |  |  | Н1 по ГОСТ 5264-80 |  | Сферические дефекты на глубина более 3 мм |  | Соответствует ТК-РД-КМ1 |  | Не сответствует СП 70.13330.2012, ГОСТ 23118-2019
4 | Узел А. Стойка №4. Пластина 220х140х10 Закладная деталь t10 |  |  | Н1 по ГОСТ 5264-80 |  | Наплывы |  | Соответствует ТК-РД-КМ1 |  | Не сответствует СП 70.13330.2012, ГОСТ 23118-2019
5 | Узел А. Стойка №5. Пластина 220х140х10 Закладная деталь t10 |  |  | Н1 по ГОСТ 5264-80 |  | Прожоги |  | Соответствует ТК-РД-КМ1 |  | Не сответствует СП 70.13330.2012, ГОСТ 23118-2019
5 | Узел А. Стойка №6. Пластина 220х140х10 Закладная деталь t10 |  |  | Н1 по ГОСТ 5264-80 |  | Сужение шва |  | Соответствует ТК-РД-КМ1 |  | Не сответствует СП 70.13330.2012, ГОСТ 23118-2019
6 | Узел А. Стойка №7. Пластина 220х140х10 Закладная деталь t10 |  |  | Н1 по ГОСТ 5264-80 |  | Наплывы |  | Соответствует ТК-РД-КМ1 |  | Не сответствует СП 70.13330.2012, ГОСТ 23118-2019
6.047619
6.333333
7 | Узел А. Стойка №8. Пластина 220х140х10 Закладная деталь t10 |  |  | Н1 по ГОСТ 5264-80 |  | Сферические дефекты на глубине более 3 мм |  | Соответствует ТК-РД-КМ1 |  | Не сответствует СП 70.13330.2012, ГОСТ 23118-2019
6.904762
7.190476
8 | Узел А. Стойка №9. Пластина 220х140х10 Закладная деталь t10 |  |  | Н1 по ГОСТ 5264-80 |  | Сферические дефекты на глубине более 3 мм |  | Соответствует ТК-РД-КМ1 |  | Не сответствует СП 70.13330.2012, ГОСТ 23118-2019
7.761905
8.047619
9 | Узел А. Стойка №10. Пластина 220х140х10 Закладная деталь t10 |  |  | Н1 по ГОСТ 5264-80 |  | Сферические дефекты на глубине более 3 мм |  | Соответствует ТК-РД-КМ1 |  | Не сответствует СП 70.13330.2012, ГОСТ 23118-2019
7.761905
8.047619
10 | Узел А. Стойка №11. Пластина 220х140х10 Закладная деталь t10 |  |  | Н1 по ГОСТ 5264-80 |  | Сужение шва |  | Соответствует ТК-РД-КМ1 |  | Не сответствует СП 70.13330.2012, ГОСТ 23118-2019
7.761905
8.047619
11 | Узел А. Стойка №12. Пластина 220х140х10 Закладная деталь t10 |  |  | Н1 по ГОСТ 5264-80 |  | Сужение шва |  | Соответствует ТК-РД-КМ1 |  | Не сответствует СП 70.13330.2012, ГОСТ 23118-2019
7.761905
8.047619
12 | Узел А. Стойка №13. Пластина 220х140х10 Закладная деталь t10 |  |  | Н1 по ГОСТ 5264-80 |  | Сужение шва |  | Соответствует ТК-РД-КМ1 |  | Не сответствует СП 70.13330.2012, ГОСТ 23118-2019
7.761905
8.047619
13 | Узел А. Стойка №14. Пластина 220х140х10 Закладная деталь t10 |  |  | Н1 по ГОСТ 5264-80 |  | Сужение шва |  | Соответствует ТК-РД-КМ1 |  | Не сответствует СП 70.13330.2012, ГОСТ 23118-2019
7.761905
8.047619
14 | Узел А. Стойка №15. Пластина 220х140х10 Закладная деталь t10 |  |  | Н1 по ГОСТ 5264-80 |  | Сужение шва |  | Соответствует ТК-РД-КМ1 |  | Не сответствует СП 70.13330.2012, ГОСТ 23118-2019
7.761905
8.047619
15 | Узел А. Стойка №16. Пластина 220х140х10 Закладная деталь t10 |  |  | Н1 по ГОСТ 5264-80 |  | Сужение шва |  | Соответствует ТК-РД-КМ1 |  | Не сответствует СП 70.13330.2012, ГОСТ 23118-2019
7.761905
8.047619
Испытательная лаборатория ООО «ГЛАВЛАБГРУПП» ИНН/КПП 7724484743/772401001, ОГРН 1197746472802 Адрес: 115304, г. Москва, ул. Каспийская, дом 22, корпус 1, стр. 5, эт. 1, пом. 1, ком 5 и 5а Аттестат аккредитации №РОСС RU.31112.И002015 Срок действия до 24 июня 2026 года.
11 | Узел А. Стойка №17. Пластина 220х140х10 Закладная деталь t10 |  |  | Н1 по ГОСТ 5264-80 |  | Сужение шва |  | Соответсвует ТК-РД-КМ1 |  | Не сответствует СП 70.13330.2012, ГОСТ 23118-2019
7.761905
8.047619
11 | Узел А. Стойка №18. Пластина 220х140х10 Закладная деталь t10 |  |  | Н1 по ГОСТ 5264-80 |  | Сужение шва |  | Соответсвует ТК-РД-КМ1 |  | Не сответствует СП 70.13330.2012, ГОСТ 23118-2019
7.761905
8.047619
11 | Узел А. Стойка №19. Пластина 220х140х10 Закладная деталь t10 |  |  | Н1 по ГОСТ 5264-80 |  | Сужение шва |  | Соответсвует ТК-РД-КМ1 |  | Не сответствует СП 70.13330.2012, ГОСТ 23118-2019
7.761905
8.047619
11 | Узел А. Стойка №20. Пластина 220х140х10 Закладная деталь t10 |  |  | Н1 по ГОСТ 5264-80 |  | Сужение шва |  | Соответсвует ТК-РД-КМ1 |  | Не сответствует СП 70.13330.2012, ГОСТ 23118-2019
7.761905
8.047619
11 | Узел А. Стойка №21. Пластина 220х140х10 Закладная деталь t10 |  |  | Н1 по ГОСТ 5264-80 |  | Сужение шва |  | Соответсвует ТК-РД-КМ1 |  | Не сответствует СП 70.13330.2012, ГОСТ 23118-2019
7.761905
8.047619
11 | Узел А. Стойка №22. Пластина 220х140х10 Закладная деталь t10 |  |  | Н1 по ГОСТ 5264-80 |  | Сужение шва |  | Соответсвует ТК-РД-КМ1 |  | Не сответствует СП 70.13330.2012, ГОСТ 23118-2019
7.761905
8.047619
11 | Узел А. Стойка №23. Пластина 220х140х10 Закладная деталь t10 |  |  | Н1 по ГОСТ 5264-80 |  | Сужение шва |  | Соответсвует ТК-РД-КМ1 |  | Не сответствует СП 70.13330.2012, ГОСТ 23118-2019
7.761905
8.047619
11 | Узел А. Стойка №24. Пластина 220х140х10 Закладная деталь t10 |  |  | Н1 по ГОСТ 5264-80 |  | Сужение шва |  | Соответсвует ТК-РД-КМ1 |  | Не сответствует СП 70.13330.2012, ГОСТ 23118-2019
7.761905
8.047619
11 | Узел А. Стойка №25. Пластина 220х140х10 Закладная деталь t10 |  |  | Н1 по ГОСТ 5264-80 |  | Сужение шва |  | Соответсвует ТК-РД-КМ1 |  | Не сответствует СП 70.13330.2012, ГОСТ 23118-2019
7.761905
8.047619
11 | Узел А. Стойка №26. Пластина 220х140х10 Закладная деталь t10 |  |  | Н1 по ГОСТ 5264-80 |  | Сужение шва |  | Соответсвует ТК-РД-КМ1 |  | Не сответствует СП 70.13330.2012, ГОСТ 23118-2019
7.761905
8.047619
11 | Узел А. Стойка №27. Пластина 220х140х10 Закладная деталь t10 |  |  | Н1 по ГОСТ 5264-80 |  | Сужение шва |  | Соответсвует ТК-РД-КМ1 |  | Не сответствует СП 70.13330.2012, ГОСТ 23118-2019
7.761905
8.047619
11 | Узел А. Стойка №28. Пластина 220х140х10 Закладная деталь t10 |  |  | Н1 по ГОСТ 5264-80 |  | Сужение шва |  | Соответсвует ТК-РД-КМ1 |  | Не сответствует СП 70.13330.2012, ГОСТ 23118-2019
7.761905
8.047619
11 | Узел А. Стойка №29. Пластина 220х140х10 Закладная деталь t10 |  |  | Н1 по ГОСТ 5264-80 |  | Сужение шва |  | Соответсвует ТК-РД-КМ1 |  | Не сответствует СП 70.13330.2012, ГОСТ 23118-2019
7.761905
8.047619
11 | Узел А. Стойка №30. Пластина 220х140х10 Закладная деталь t10 |  |  | Н1 по ГОСТ 5264-80 |  | Сужение шва |  | Соответсвует ТК-РД-КМ1 |  | Не сответствует СП 70.13330.2012, ГОСТ 23118-2019
7.761905
8.047619
Ответственные исполнители:
Инженер:
Паршутин Р.Ю.
Инженер:
Паршутин Р.Ю.
Испытательная лаборатория ООО «ГЛАВЛАБГРУПП» ИНН/КПП 7724484743/772401001, ОГРН 1197746472802 Адрес: 115304, г. Москва, ул. Каспийская, дом 22, корпус 1, стр. 5, эт. 1, пом. 1, ком 5 и 5а Аттестат аккредитации №РОСС RU.31112.И002015 Срок действия до 24 июня 2026 года.
Объект контроля: |  |  | Сварные соединения распорной системы в/о 1-10-А-Д с отм. -5,650 до отм. +2,360
Тип сварных соединений: |  |  | С17 по ГОСТ 5264-80* или У4 по ГОСТ 14771-76 или другое
Таблица 1. Параметры геометрии шва:
№ п/п |  | Контролируемый параметр |  |  | Обозначение |  | Требования НД | Результаты измерений, мм |  | Соответствует / не соответствует
|  | 2 |  |  | 3 |  | 4 | 5 |  | 6
1 |  | Ширина шва |  |  | e |  | +20(-2;+1) | 20-25 |  | Соответствует
2 |  | Высота усиления (выпуклость) |  |  | g |  | +10(-2;+1) | 20-25 |  | Соответствует
3 |  | Катет |  |  | h |  | Не более 0,5 мм | 20-25 |  | Соответствует
Таблица 2. Результаты измерительного контроля дефектов
№ п/п |  | Наименование дефекта |  |  | Размер (длина/диаметр/глубина, мм) |  |  | Допустимый размер (по НД) |  | Соответствует / не соответствует
1 |  | 2 |  |  | 3 |  |  | 4 |  | 5
1 |  | Пора одиночная |  |  | +20(-2;+1) |  |  | 20-25 |  | Соответствует
2 |  | Подрез |  |  | +10(-2;+1) |  |  | не более 1 мм |  | Соответствует
3 |  |  |  |  | Не более 0,5 мм |  |  | не более 1 мм |  | Соответствует
4 |  | Трещина |  |  | - |  |  | Не допускается |  | Соответствует
5 |  | другие дефекты см. гост 5817-2025 |  |  | - |  |  |  |  | Да
Заключение:
При контроле недопустимых дефектов не выявлено. Сварные соединения распорной системы в/о 1-10-А-Д с отм. -5,650 до отм. +2,360, общей длиной 0,0 м.п. соответствуют требованиям ГОСТ 14098-2014, СП 70.13330.2012.
Заведующий строительной лабораторией:
Симоров А.Ю.
Ответственные исполнители:
Инженер:
Паршутин Р.Ю.
Инженер:
Паршутин Р.Ю.
Примечание :
Испытательная лаборатория ООО «ГЛАВЛАБГРУПП» ИНН/КПП 7724484743/772401001, ОГРН 1197746472802 Адрес: 115304, г. Москва, ул. Каспийская, дом 22, корпус 1, стр. 5, эт. 1, пом. 1, ком 5 и 5а Аттестат аккредитации №РОСС RU.31112.И002015 Срок действия до 24 июня 2026 года.
Объект контроля: |  |  | Сварные соединения распорной системы в/о 1-10-А-Д с отм. -5,650 до отм. +2,360
Тип сварных соединений: |  |  | С17 по ГОСТ 5264-80* или У4 по ГОСТ 14771-76 или другое
Таблица 1. Параметры геометрии шва:
№ п/п |  | Контролируемый параметр |  |  | Обозначение |  | Требования НД | Результаты измерений, мм |  | Соответствует / не соответствует
|  | 2 |  |  | 3 |  | 4 | 5 |  | 6
1 |  | Ширина шва |  |  | e |  | +20(-2;+1) | 20-25 |  | Соответствует
2 |  | Высота усиления (выпуклость) |  |  | g |  | +10(-2;+1) | 20-25 |  | Соответствует
3 |  | Катет |  |  | h |  | Не более 0,5 мм | 20-25 |  | Соответствует
Таблица 2. Результаты измерительного контроля дефектов
№ п/п |  | Наименование дефекта |  |  | Размер (длина/диаметр/глубина, мм) |  |  | Допустимый размер (по НД) |  | Соответствует / не соответствует
1 |  | 2 |  |  | 3 |  |  | 4 |  | 5
1 |  | Пора одиночная |  |  | +20(-2;+1) |  |  | 20-25 |  | Соответствует
2 |  | Подрез |  |  | +10(-2;+1) |  |  | не более 1 мм |  | Соответствует
3 |  |  |  |  | Не более 0,5 мм |  |  | не более 1 мм |  | Соответствует
4 |  | Трещина |  |  | - |  |  | Не допускается |  | Соответствует
5 |  | другие дефекты см. гост 5817-2025 |  |  | - |  |  |  |  | Да
Заключение:
При контроле недопустимых дефектов не выявлено. Сварные соединения распорной системы в/о 1-10-А-Д с отм. -5,650 до отм. +2,360, общей длиной 0,0 м.п. соответствуют требованиям ГОСТ 14098-2014, СП 70.13330.2012.
Заведующий строительной лабораторией:
Симоров А.Ю.
Ответственные исполнители:
Инженер:
Паршутин Р.Ю.
Инженер:
Паршутин Р.Ю.
Примечание :
Испытательная лаборатория ООО «ГЛАВЛАБГРУПП» ИНН/КПП 7724484743/772401001, ОГРН 1197746472802 Адрес: 115304, г. Москва, ул. Каспийская, дом 22, корпус 1, стр. 5, эт. 1, пом. 1, ком 5 и 5а Аттестат аккредитации №РОСС RU.31112.И002015 Срок действия до 24 июня 2026 года.
Объект контроля: |  |  | Сварные соединения распорной системы в/о 1-10-А-Д с отм. -5,650 до отм. +2,360
Тип сварных соединений: |  |  | С17 по ГОСТ 5264-80* или У4 по ГОСТ 14771-76 или другое
Таблица 1. Параметры геометрии шва:
№ п/п |  | Контролируемый параметр |  |  | Обозначение |  | Требования НД | Результаты измерений, мм |  | Соответствует / не соответствует
|  | 2 |  |  | 3 |  | 4 | 5 |  | 6
1 |  | Ширина шва |  |  | e |  | +20(-2;+1) | 20-25 |  | Соответствует
2 |  | Высота усиления (выпуклость) |  |  | g |  | +10(-2;+1) | 20-25 |  | Соответствует
3 |  | Катет |  |  | h |  | Не более 0,5 мм | 20-25 |  | Соответствует
Таблица 2. Результаты измерительного контроля дефектов
№ п/п |  | Наименование дефекта |  |  | Размер (длина/диаметр/глубина, мм) |  |  | Допустимый размер (по НД) |  | Соответствует / не соответствует
1 |  | 2 |  |  | 3 |  |  | 4 |  | 5
1 |  | Пора одиночная |  |  | +20(-2;+1) |  |  | 20-25 |  | Соответствует
2 |  | Подрез |  |  | +10(-2;+1) |  |  | не более 1 мм |  | Соответствует
3 |  |  |  |  | Не более 0,5 мм |  |  | не более 1 мм |  | Соответствует
4 |  | Трещина |  |  | - |  |  | Не допускается |  | Соответствует
5 |  | другие дефекты см. гост 5817-2025 |  |  | - |  |  |  |  | Да
Заключение:
При контроле недопустимых дефектов не выявлено. Сварные соединения распорной системы в/о 1-10-А-Д с отм. -5,650 до отм. +2,360, общей длиной 0,0 м.п. соответствуют требованиям ГОСТ 14098-2014, СП 70.13330.2012.
Заведующий строительной лабораторией:
Симоров А.Ю.
Ответственные исполнители:
Инженер:
Паршутин Р.Ю.
Инженер:
Паршутин Р.Ю.
Примечание :

## ВИК стр. 3
Испытательная лаборатория ООО «ГЛАВЛАБГРУПП» ИНН/КПП 7724484743/772401001, ОГРН 1197746472802 Адрес: 115304, г. Москва, ул. Каспийская, дом 22, корпус 1, стр. 5, эт. 1, пом. 1, ком 5 и 5а Аттестат аккредитации №РОСС RU.31112.И002015 Срок действия до 24 июня 2026 года.
Приложение Б. Фотофиксация дефектов
Фото 1. Неравномерная чешуйчатость шва |  | Фото 2. Недостаточная величина катета шва |  |  | Фото 3. Механические повреждения шва |  | Фото 4. Утоньшение основого металла |  |  | Фото 5. Несплавление по контуру шва
Фото 1. Неравномерная чешуйчатость шва |  | Фото 2. Недостаточная величина катета шва |  |  | Фото 1. Механические повреждения шва |  | Фото 1. Утоньшение основого металла |  |  | Фото 1. Несплавление по контуру шва
Фото 1. Неравномерная чешуйчатость шва |  | Фото 2. Недостаточная величина катета шва |  |  | Фото 1. Механические повреждения шва |  | Фото 1. Утоньшение основого металла |  |  | Фото 1. Несплавление по контуру шва
Фото 1. Неравномерная чешуйчатость шва |  | Фото 2. Недостаточная величина катета шва |  |  | Фото 1. Механические повреждения шва |  | Фото 1. Утоньшение основого металла |  |  | Фото 1. Несплавление по контуру шва
Симоров А.Ю.
Ответственные исполнители:
Инженер:
Паршутин Р.Ю.
Инженер:
Паршутин Р.Ю.
Испытательная лаборатория ООО «ГЛАВЛАБГРУПП» ИНН/КПП 7724484743/772401001, ОГРН 1197746472802 Адрес: 115304, г. Москва, ул. Каспийская, дом 22, корпус 1, стр. 5, эт. 1, пом. 1, ком 5 и 5а Аттестат аккредитации №РОСС RU.31112.И002015 Срок действия до 24 июня 2026 года.
Объект контроля: |  |  | Сварные соединения распорной системы в/о 1-10-А-Д с отм. -5,650 до отм. +2,360
Тип сварных соединений: |  |  | С17 по ГОСТ 5264-80* или У4 по ГОСТ 14771-76 или другое
Таблица 1. Параметры геометрии шва:
№ п/п | Контролируемый параметр |  |  | Обозначение |  | Требования НД |  | Результаты измерений, мм |  |  | Соответствует / не соответствует
| 2 |  |  | 3 |  | 4 |  | 5 |  |  | 6
1 | Ширина шва |  |  | e |  | +20(-2;+1) |  | 20-25 |  |  | Соответствует
2 | Высота усиления (выпуклость) |  |  | g |  | +10(-2;+1) |  | 20-25 |  |  | Соответствует
3 | Катет |  |  | h |  | Не более 0,5 мм |  | 20-25 |  |  | Соответствует
Таблица 2. Результаты измерительного контроля дефектов
№ п/п | Наименование дефекта |  |  | Размер (длина/диаметр/глубина, мм) |  |  |  | Допустимый размер (по НД) |  |  | Соответствует / не соответствует
1 | 2 |  |  | 3 |  |  |  | 4 |  |  | 5
1 | Пора одиночная |  |  | +20(-2;+1) |  |  |  | 20-25 |  |  | Соответствует
2 | Подрез |  |  | +10(-2;+1) |  |  |  | не более 1 мм |  |  | Соответствует
3 |  |  |  | Не более 0,5 мм |  |  |  | не более 1 мм |  |  | Соответствует
4 | Трещина |  |  | - |  |  |  | Не допускается |  |  | Соответствует
5 | другие дефекты см. гост 5817-2025 |  |  | - | [6 empty] | Да
Заключение:
При контроле недопустимых дефектов не выявлено. Сварные соединения распорной системы в/о 1-10-А-Д с отм. -5,650 до отм. +2,360, общей длиной 0,0 м.п. соответствуют требованиям ГОСТ 14098-2014, СП 70.13330.2012.
Заведующий строительной лабораторией:
Симоров А.Ю.
Ответственные исполнители:
Инженер:
Паршутин Р.Ю.
Инженер:
Паршутин Р.Ю.
Примечание :
Испытательная лаборатория ООО «ГЛАВЛАБГРУПП» ИНН/КПП 7724484743/772401001, ОГРН 1197746472802 Адрес: 115304, г. Москва, ул. Каспийская, дом 22, корпус 1, стр. 5, эт. 1, пом. 1, ком 5 и 5а Аттестат аккредитации №РОСС RU.31112.И002015 Срок действия до 24 июня 2026 года.
Объект контроля: |  |  | Сварные соединения распорной системы в/о 1-10-А-Д с отм. -5,650 до отм. +2,360
Тип сварных соединений: |  |  | С17 по ГОСТ 5264-80* или У4 по ГОСТ 14771-76 или другое
Таблица 1. Параметры геометрии шва:
№ п/п | Контролируемый параметр |  |  | Обозначение |  | Требования НД |  | Результаты измерений, мм |  |  | Соответствует / не соответствует
| 2 |  |  | 3 |  | 4 |  | 5 |  |  | 6
1 | Ширина шва |  |  | e |  | +20(-2;+1) |  | 20-25 |  |  | Соответствует
2 | Высота усиления (выпуклость) |  |  | g |  | +10(-2;+1) |  | 20-25 |  |  | Соответствует
3 | Катет |  |  | h |  | Не более 0,5 мм |  | 20-25 |  |  | Соответствует
Таблица 2. Результаты измерительного контроля дефектов
№ п/п | Наименование дефекта |  |  | Размер (длина/диаметр/глубина, мм) |  |  |  | Допустимый размер (по НД) |  |  | Соответствует / не соответствует
1 | 2 |  |  | 3 |  |  |  | 4 |  |  | 5
1 | Пора одиночная |  |  | +20(-2;+1) |  |  |  | 20-25 |  |  | Соответствует
2 | Подрез |  |  | +10(-2;+1) |  |  |  | не более 1 мм |  |  | Соответствует
3 |  |  |  | Не более 0,5 мм |  |  |  | не более 1 мм |  |  | Соответствует
4 | Трещина |  |  | - |  |  |  | Не допускается |  |  | Соответствует
5 | другие дефекты см. гост 5817-2025 |  |  | - | [6 empty] | Да
Заключение:
При контроле недопустимых дефектов не выявлено. Сварные соединения распорной системы в/о 1-10-А-Д с отм. -5,650 до отм. +2,360, общей длиной 0,0 м.п. соответствуют требованиям ГОСТ 14098-2014, СП 70.13330.2012.
Заведующий строительной лабораторией:
Симоров А.Ю.
Ответственные исполнители:
Инженер:
Паршутин Р.Ю.
Инженер:
Паршутин Р.Ю.
Примечание :
Испытательная лаборатория ООО «ГЛАВЛАБГРУПП» ИНН/КПП 7724484743/772401001, ОГРН 1197746472802 Адрес: 115304, г. Москва, ул. Каспийская, дом 22, корпус 1, стр. 5, эт. 1, пом. 1, ком 5 и 5а Аттестат аккредитации №РОСС RU.31112.И002015 Срок действия до 24 июня 2026 года.
Объект контроля: |  |  | Сварные соединения распорной системы в/о 1-10-А-Д с отм. -5,650 до отм. +2,360
Тип сварных соединений: |  |  | С17 по ГОСТ 5264-80* или У4 по ГОСТ 14771-76 или другое
Таблица 1. Параметры геометрии шва:
№ п/п | Контролируемый параметр |  |  | Обозначение |  | Требования НД |  | Результаты измерений, мм |  |  | Соответствует / не соответствует
| 2 |  |  | 3 |  | 4 |  | 5 |  |  | 6
1 | Ширина шва |  |  | e |  | +20(-2;+1) |  | 20-25 |  |  | Соответствует
2 | Высота усиления (выпуклость) |  |  | g |  | +10(-2;+1) |  | 20-25 |  |  | Соответствует
3 | Катет |  |  | h |  | Не более 0,5 мм |  | 20-25 |  |  | Соответствует
Таблица 2. Результаты измерительного контроля дефектов
№ п/п | Наименование дефекта |  |  | Размер (длина/диаметр/глубина, мм) |  |  |  | Допустимый размер (по НД) |  |  | Соответствует / не соответствует
1 | 2 |  |  | 3 |  |  |  | 4 |  |  | 5
1 | Пора одиночная |  |  | +20(-2;+1) |  |  |  | 20-25 |  |  | Соответствует
2 | Подрез |  |  | +10(-2;+1) |  |  |  | не более 1 мм |  |  | Соответствует
3 |  |  |  | Не более 0,5 мм |  |  |  | не более 1 мм |  |  | Соответствует
4 | Трещина |  |  | - |  |  |  | Не допускается |  |  | Соответствует
5 | другие дефекты см. гост 5817-2025 |  |  | - | [6 empty] | Да
Заключение:
При контроле недопустимых дефектов не выявлено. Сварные соединения распорной системы в/о 1-10-А-Д с отм. -5,650 до отм. +2,360, общей длиной 0,0 м.п. соответствуют требованиям ГОСТ 14098-2014, СП 70.13330.2012.
Заведующий строительной лабораторией:
Симоров А.Ю.
Ответственные исполнители:
Инженер:
Паршутин Р.Ю.
Инженер:
Паршутин Р.Ю.
Примечание :

## УЗК стр. 1
Испытательная лаборатория ООО «ГЛАВЛАБГРУПП» ИНН/КПП 7724484743/772401001, ОГРН 1197746472802 Адрес: 115304, г. Москва, ул. Каспийская, дом 22, корпус 1, стр. 5, эт. 1, пом. 1, ком 5 и 5а Аттестат аккредитации №РОСС RU.31112.И002015 Срок действия до 24 июня 2026 года. | [6 empty] | Офис | Дефектоскоп ультразвуковой А1212 MASTER, зав. № 4142768, свидетельство о поверке № С-АКЗ/17-09-2025/466478509, действительно до 16.09.2026; Преобразователь S5182 2,5-65, частота 2,5 МГц, угол ввода 65 град.; Набор образцов шероховатости поверхности ОШС-ШП, зав. № 1693-1690, сертификат о калибровке № К0015-0111/25, действителен до 31.10.2026
[7 empty] | Влад | Дефектоскоп ультразвуковой А1211 Mini, зав № 3161189, свидетельство о поверке № С-АКЗ/15-07-2025/447786693, действительно до 14.07.2026; Преобразователь S5182, частота 2,5 МГц, угол ввода 65 град.; Набор образцов шероховатости поверхности ОШС-ШП, зав. № 1693-1690, сертификат о калибровке № К0015-0111/25, действителен до 31.10.2026
[7 empty] | Рус | Ультразвуковой дефектоскоп УСД-50, зав № 243092, свидетельство о поверке № С-АКЗ/03-07-2025/444975552, действительно до 02.07.2026; Преобразователь AN5065, частота 5,0 МГц, угол ввода 65 град.; Набор образцов шероховатости поверхности ОШС-ШП, зав. № 1693-1690, сертификат о калибровке № К0015-0111/25, действителен до 31.10.2026
[7 empty] | Арм | Дефектоскоп ультразвуковой АРМС-МГ4, зав. №116, сертификат о калибровке № С-ГА/17-03-2026/513280521 действительно до 16.03.2027; Набор образцов шероховатости поверхности ОШС-ШП, зав. № 1693-1690, сертификат о калибровке № К0015-0111/25, действителен до 31.10.2026
УТВЕРЖДАЮ:
Заведующий строительной лабораторией:
Симоров А.Ю.
(подпись)
«05» февраля 2026 г.
Протокол №УЗК стр. 1.УДС от 05.02.2026
Ультразвукового контроля по ГОСТ 55724-2013
Заказчик : |  |  | ООО «АТЛАНТ»
Исполнитель: |  |  | ООО «ГЛАВЛАБГРУПП»
Наименование объекта: |  |  | Квартал Издание. «Комплекс жилых домов переменной этажности со встроенно-пристроенными помещениями общественного назначения и подземной автостоянкой»
Адрес объекта: |  |  | г. Москва, внутригородское образование Нижегородское, шоссе Перовское, земельный участок с кадастровым номером 77:04:0002001:8601
Вид контроля: |  |  | Ультразвуковой контроль сварных соединений
Дата проведения испытаний: |  |  | 2026-02-05
Методика испытаний: |  |  | ГОСТ Р 55724-2013 Контроль неразрушающий. Соединения сварные. Методы ультразвуковые.
Оценка качества: |  |  | ГОСТ 23118-2019 «Конструкции строительные, стальные. Общие технические условия», СП 70.13330.2012 «Несущие и ограждающие конструкции».
Способ сварки: |  |  | ГОСТ 5264-80 «Ручная дуговая сварка. Соединения сварные. Основные типы, конструктивные элементы и размеры».
Используемое оборудование: |  |  | Дефектоскоп ультразвуковой А1212 MASTER, зав. № 4142768, свидетельство о поверке № С-АКЗ/17-09-2025/466478509, действительно до 16.09.2026; Преобразователь S5182 2,5-65, частота 2,5 МГц, угол ввода 65 град.; Набор образцов шероховатости поверхности ОШС-ШП, зав. № 1693-1690, сертификат о калибровке № К0015-0111/25, действителен до 31.10.2026
Исполнитель: |  | контроль выполнил дефектоскопист II уровня____________________Паршутин Р.Ю. (удостоверение №0071-0278 (действительно до 09.2026)
Заключение: | [6 empty] | Сварные соединения распорной системы в/о 19с-22с/Ас-Дс с отм. -5,650 до отм. +2,360, общей длиной 10,5 м.п. соответствуют требованиям
При контроле недопустимых дефектов не выявлено. Тип шва Т1, С8, Н1 по ГОСТ 5264-80 «Ручная дуговая сварка. Соединения сварные. Основные типы, конструктивные элементы и размеры».
Сварные соединения распорной системы в/о 19с-22с/Ас-Дс с отм. -5,650 до отм. +2,360, общей длиной 10,5 м.п. соответствуют требованиям ГОСТ 23118-2019 «Конструкции строительные, стальные. Общие технические условия», СП 70.13330.2012 «Несущие и ограждающие конструкции».
Результаты ультразвукового контроля представлены в приложении А.
Ответственные исполнители:
Инженер: |  |  |  |  | Паршутин Р.Ю.
Инженер: |  |  |  |  | Паршутин Р.Ю.
Примечание : |  | 1. Протокол измерений касается только данных участков
2. Не разрешается перепечатка протокола без разрешения руководителя СЛ
1 | При контроле недопустимых дефектов не выявлено.
2 | В результате контроля выявлены дефекты.
5. Приложение- скрыть если нет
2. ОБЯЗАТЕЛЬНО! если арматура - АРМС-МГ4
1. выбираем нужный ГОСТ из списка
3. Наименование/оси/отметки/метры погонные/(не)соответствие
4. Укажи тип ШВА

## УЗК стр. 2
Испытательная лаборатория ООО «ГЛАВЛАБГРУПП» ИНН/КПП 7724484743/772401001, ОГРН 1197746472802 Адрес: 115304, г. Москва, ул. Каспийская, дом 22, корпус 1, стр. 5, эт. 1, пом. 1, ком 5 и 5а Аттестат аккредитации №РОСС RU.31112.И002015 Срок действия до 24 июня 2026 года.
Приложение А. Результаты ультразвукового контроля
Объект контроля: |  |  | Сварные соединения распорной системы в/о 1-10-А-Д с отм. -5,650 до отм. +2,360
Эскиз объекта контроля с указанием точки отсчета и направления координат:
Таблица 1. Результаты измерительного контроля дефектов
позиция сканир-я | А, дБ | У, мм | X, мм | Xc, мм |  | l1, мм | l2, мм | l2-l1, мм | Схема расположения индикаций |  |  | Соответствует / не соответствует
1 | [11 empty] | соответствует
2 | [11 empty] | соответствует
1 | [11 empty] | соответствует
2 | [11 empty] | соответствует
1 | [11 empty] | соответствует
2 | [11 empty] | соответствует
1 | [11 empty] | соответствует
2 | [11 empty] | соответствует
Заключение:
Сварные соединения распорной системы в/о 1-10-А-Д с отм. -5,650 до отм. +2,360, общей длиной 10,5 м.п. соответствуют требованиям ГОСТ 5264-80 «Ручная дуговая сварка. Соединения сварные. Основные типы, конструктивные элементы и размеры».
Заведующий строительной лабораторией:
Симоров А.Ю.
Ответственные исполнители:
Инженер:
Паршутин Р.Ю.
Инженер:
Паршутин Р.Ю.
Примечание :
Испытательная лаборатория ООО «ГЛАВЛАБГРУПП» ИНН/КПП 7724484743/772401001, ОГРН 1197746472802 Адрес: 115304, г. Москва, ул. Каспийская, дом 22, корпус 1, стр. 5, эт. 1, пом. 1, ком 5 и 5а Аттестат аккредитации №РОСС RU.31112.И002015 Срок действия до 24 июня 2026 года.
Объект контроля: |  |  | Сварные соединения распорной системы в/о 1-10-А-Д с отм. -5,650 до отм. +2,360
Тип сварных соединений: |  |  | С17 по ГОСТ 5264-80* или У4 по ГОСТ 14771-76 или другое
Таблица 1. Параметры геометрии шва:
№ п/п | Контролируемый параметр |  |  |  | Обозначение |  | Требования НД |  | Результаты измерений, мм |  | Соответствует / не соответствует
| 2 |  |  |  | 3 |  | 4 |  | 5 |  | 6
1 | Ширина шва |  |  |  | e |  | +20(-2;+1) |  | 20-25 |  | Соответствует
2 | Высота усиления (выпуклость) |  |  |  | g |  | +10(-2;+1) |  | 20-25 |  | Соответствует
3 | Катет |  |  |  | h |  | Не более 0,5 мм |  | 20-25 |  | Соответствует
Таблица 2. Результаты измерительного контроля дефектов
№ п/п | Наименование дефекта |  |  |  | Размер (длина/диаметр/глубина, мм) |  |  |  | Допустимый размер (по НД) |  | Соответствует / не соответствует
1 | 2 |  |  |  | 3 |  |  |  | 4 |  | 5
1 | Пора одиночная |  |  |  | +20(-2;+1) |  |  |  | 20-25 |  | Соответствует
2 | Подрез |  |  |  | +10(-2;+1) |  |  |  | не более 1 мм |  | Соответствует
3 |  |  |  |  | Не более 0,5 мм |  |  |  | не более 1 мм |  | Соответствует
4 | Трещина |  |  |  | - |  |  |  | Не допускается |  | Соответствует
5 | другие дефекты см. гост 5817-2025 |  |  |  | - | [5 empty] | Да
Заключение:
При контроле недопустимых дефектов не выявлено. Сварные соединения распорной системы в/о 1-10-А-Д с отм. -5,650 до отм. +2,360, общей длиной 0,0 м.п. соответствуют требованиям ГОСТ 14098-2014, СП 70.13330.2012.
Заведующий строительной лабораторией:
Симоров А.Ю.
Ответственные исполнители:
Инженер:
Паршутин Р.Ю.
Инженер:
Паршутин Р.Ю.
Примечание :
Испытательная лаборатория ООО «ГЛАВЛАБГРУПП» ИНН/КПП 7724484743/772401001, ОГРН 1197746472802 Адрес: 115304, г. Москва, ул. Каспийская, дом 22, корпус 1, стр. 5, эт. 1, пом. 1, ком 5 и 5а Аттестат аккредитации №РОСС RU.31112.И002015 Срок действия до 24 июня 2026 года.
Объект контроля: |  |  | Сварные соединения распорной системы в/о 1-10-А-Д с отм. -5,650 до отм. +2,360
Тип сварных соединений: |  |  | С17 по ГОСТ 5264-80* или У4 по ГОСТ 14771-76 или другое
Таблица 1. Параметры геометрии шва:
№ п/п | Контролируемый параметр |  |  |  | Обозначение |  | Требования НД |  | Результаты измерений, мм |  | Соответствует / не соответствует
| 2 |  |  |  | 3 |  | 4 |  | 5 |  | 6
1 | Ширина шва |  |  |  | e |  | +20(-2;+1) |  | 20-25 |  | Соответствует
2 | Высота усиления (выпуклость) |  |  |  | g |  | +10(-2;+1) |  | 20-25 |  | Соответствует
3 | Катет |  |  |  | h |  | Не более 0,5 мм |  | 20-25 |  | Соответствует
Таблица 2. Результаты измерительного контроля дефектов
№ п/п | Наименование дефекта |  |  |  | Размер (длина/диаметр/глубина, мм) |  |  |  | Допустимый размер (по НД) |  | Соответствует / не соответствует
1 | 2 |  |  |  | 3 |  |  |  | 4 |  | 5
1 | Пора одиночная |  |  |  | +20(-2;+1) |  |  |  | 20-25 |  | Соответствует
2 | Подрез |  |  |  | +10(-2;+1) |  |  |  | не более 1 мм |  | Соответствует
3 |  |  |  |  | Не более 0,5 мм |  |  |  | не более 1 мм |  | Соответствует
4 | Трещина |  |  |  | - |  |  |  | Не допускается |  | Соответствует
5 | другие дефекты см. гост 5817-2025 |  |  |  | - | [5 empty] | Да
Заключение:
При контроле недопустимых дефектов не выявлено. Сварные соединения распорной системы в/о 1-10-А-Д с отм. -5,650 до отм. +2,360, общей длиной 0,0 м.п. соответствуют требованиям ГОСТ 14098-2014, СП 70.13330.2012.
Заведующий строительной лабораторией:
Симоров А.Ю.
Ответственные исполнители:
Инженер:
Паршутин Р.Ю.
Инженер:
Паршутин Р.Ю.
Примечание :
Испытательная лаборатория ООО «ГЛАВЛАБГРУПП» ИНН/КПП 7724484743/772401001, ОГРН 1197746472802 Адрес: 115304, г. Москва, ул. Каспийская, дом 22, корпус 1, стр. 5, эт. 1, пом. 1, ком 5 и 5а Аттестат аккредитации №РОСС RU.31112.И002015 Срок действия до 24 июня 2026 года.
Объект контроля: |  |  | Сварные соединения распорной системы в/о 1-10-А-Д с отм. -5,650 до отм. +2,360
Тип сварных соединений: |  |  | С17 по ГОСТ 5264-80* или У4 по ГОСТ 14771-76 или другое
Таблица 1. Параметры геометрии шва:
№ п/п | Контролируемый параметр |  |  |  | Обозначение |  | Требования НД |  | Результаты измерений, мм |  | Соответствует / не соответствует
| 2 |  |  |  | 3 |  | 4 |  | 5 |  | 6
1 | Ширина шва |  |  |  | e |  | +20(-2;+1) |  | 20-25 |  | Соответствует
2 | Высота усиления (выпуклость) |  |  |  | g |  | +10(-2;+1) |  | 20-25 |  | Соответствует
3 | Катет |  |  |  | h |  | Не более 0,5 мм |  | 20-25 |  | Соответствует
Таблица 2. Результаты измерительного контроля дефектов
№ п/п | Наименование дефекта |  |  |  | Размер (длина/диаметр/глубина, мм) |  |  |  | Допустимый размер (по НД) |  | Соответствует / не соответствует
1 | 2 |  |  |  | 3 |  |  |  | 4 |  | 5
1 | Пора одиночная |  |  |  | +20(-2;+1) |  |  |  | 20-25 |  | Соответствует
2 | Подрез |  |  |  | +10(-2;+1) |  |  |  | не более 1 мм |  | Соответствует
3 |  |  |  |  | Не более 0,5 мм |  |  |  | не более 1 мм |  | Соответствует
4 | Трещина |  |  |  | - |  |  |  | Не допускается |  | Соответствует
5 | другие дефекты см. гост 5817-2025 |  |  |  | - | [5 empty] | Да
Заключение:
При контроле недопустимых дефектов не выявлено. Сварные соединения распорной системы в/о 1-10-А-Д с отм. -5,650 до отм. +2,360, общей длиной 0,0 м.п. соответствуют требованиям ГОСТ 14098-2014, СП 70.13330.2012.
Заведующий строительной лабораторией:
Симоров А.Ю.
Ответственные исполнители:
Инженер:
Паршутин Р.Ю.
Инженер:
Паршутин Р.Ю.
Примечание :