## Рассчеты (3) (hidden)
Протокол об испытаниях №0000.ВС/04.24 от 01.04.2024
Анкеры механические для крепления в бетоне по ГОСТ 56731-2023
Основание для проведения работ: |  |  | СЧЕТ № 23305/14-11-25/2 от 14 ноября 2025 года
Заказчик :
Наименование объекта:
Адрес объекта:
Дата испытаний
Вид испытаний: |  |  | Испытание на вырыв
Методика проведения испытаний: |  |  | ГОСТ 56731-2023 Анкера механические для крепления в бетоне. Методы испытаний
СТО-44416204-010-2010 «Крепления анкерные. Метод определения несущей способности по результатам натурных испытаний»
Оборудование, инструменты: |  |  | Измеритель адгезии ПСО-100МГ4АД зав. 2573, свидетельство о поверке «ВИК-НДТ», зав. №3581, свидетельство о калибровке № К0034-1001/24 действительно до 09.01.2025;
№ С-ГА/24-06-2025/444021486 действительно до 23.06.2027; Измеритель параметров микроклимата; Метеоскоп-М; "МЕТЕОСКОП-М"; Рег. № 32014-11 зав. № 615022, свидетельство о поверке №С-ДЮП/05-07-2024/353605602 действительно до 04.07.2026. Перфоратор DeWALT, рулетка, молоток.
Описание и тип анкера, наименование изготовителя: |  |  | Дюбель для теплоизоляции 10х180мм ИЗТ, с металлическим стержнем и термоголовкой - ООО "HILTI"
Таблица 1
Дата изготовления | Место проведения |  | Материал | Метод сверления | t, ℃ | Глубина заделки, мм | Расстояние между анкерами, мм | Описание и тип анкера, наименование изготовителя: |  |  |  | Случмежду
2026-02-06 | Стена в/о 1-2/А-Б на отм. +1,050 |  | Тяжелый бетон В25 | Бурение | 15 | 36 | 300 | Анкер-Ш 10х180мм ИЗТ, с металлическим стержнем и термоголовкой - ООО "HILTI" |  |  |  | 47.8
№ образца в серии
№ испытания | Анкер-Ш 10х180мм | Анкер-Ш 12х180мм
1 | 48.5 | [8 empty] | 1 | нарушение контакта анкера с бетоном |  | Нагрузка
2 | 49.9 | [8 empty] | 2 | выкалывание бетона основания |  | 1
3 | 49.1 | [8 empty] | 3 | разрушение анкера по стали |  | 2
4 | 45.8 | [11 empty] | 3
5 | 45.8 | [11 empty] | 4
6 | 48.1 | [8 empty] | 1 | нарушение контакта анкера с бетоном |  | 5
7 | 49.2 | [8 empty] | 2 | выкалывание бетона основания |  | 6
8 | 45.8 | [8 empty] | 3 | разрушение анкера по стали |  | 7
9 | 47.6 | [11 empty] | 8
10 | 47.5 | [11 empty] | 9
[10 empty] | 1 | нарушение контакта анкера с бетоном |  | 10
Таблица 3 | [12 empty] | 15
Среднее значение нагрузки N, кН: |  | Среднеквадратическое отклонение S, кН: |  | Коэф. вариации v, %: | Коэф., К: | Коэф. надёжности, m: | Коэф. условий работы: | Расч сопротивление | Расчётное сопротивление с учетом коэффициента условий работы:
1 |  | 2 |  | 3 | 4 | 5 | 6 | 7
47.73 |  | #NUM!
Коэффициент надёжности по материалу, m:
Коэффициент условий работы:
Расчётное сопротивление анкерного крепления:
Расчётное сопротивление анкерного крепления с учетом коэффициента условий работы:
Заведующий строительной лабораторией: | [5 empty] | _________________/Симоров А.Ю./
Ответственные исполнители:
Инженер: | [5 empty] | _________________/Симоров А.Ю./
Инженер: | [5 empty] | _________________/Симоров А.Ю./
[7 empty] | 1 | 10
[7 empty] | 2 | 25
[7 empty] | 3 | 29
[7 empty] | 34 | 30
[7 empty] | 4 | 30
[7 empty] | 5 | 31
[7 empty] | 5 | 31
6
5
Испытательная лаборатория ООО «ГЛАВЛАБГРУПП»
ИНН/КПП 7724484743/772401001, ОГРН 1197746472802
Адрес: 115304, г. Москва, ул. Каспийская, дом 22, корпус 1, стр. 5, эт. 1, пом. 1, ком 5 и 5а
Аттестат аккредитации №РОСС RU.31112.И002015
Срок действия до 24 июня 2026 года

## Рассчет
| Показания прибора | [13 empty] | Шаг | Степ. коэф
Макс
| Образец №1 |  | F, кН |  | 0 | 1.031417 | 1.44299 | 3.09353 | 6.847144 | 14.65803 | 29.98985 | 58.67673 | 110.1976 | 88.51 | 0.8555556 | 2.196292
|  |  | D, мм |  | 0 | 0.8555556 | 1.711111 | 2.566667 | 3.422222 | 4.277778 | 5.133333 | 5.988889 | 6.844444 | 7.7
| Образец №2 |  | F, кН |  | 0 | 0.1604984 | 1.130269 | 3.54047 | 7.959628 | 14.92089 | 24.93285 | 38.48543 | 56.05363 | 78.1 | 0.5222222 | 2.816035
|  |  | D, мм |  | 0 | 0.5222222 | 1.044444 | 1.566667 | 2.088889 | 2.611111 | 3.133333 | 3.655556 | 4.177778 | 4.7
| Образец №3 |  | F, кН |  | 0 | 0.01572328 | 0.2543393 | 1.295857 | 4.114184 | 10.07983 | 20.96175 | 38.9288 | 66.55091 | 106.8 | 0.3555556 | 4.01578
|  |  | D, мм |  | 0 | 0.3555556 | 0.7111111 | 1.066667 | 1.422222 | 1.777778 | 2.133333 | 2.488889 | 2.844444 | 3.2
| Образец №4 |  | F, кН |  | 0 | 0.06672647 | 0.6748946 | 2.612684 | 6.826117 | 14.37777 | 26.42559 | 44.20946 | 69.04172 | 102.3 | 0.4444444 | 3.338331
|  |  | D, мм |  | 0 | 0.4444444 | 0.8888889 | 1.333333 | 1.777778 | 2.222222 | 2.666667 | 3.111111 | 3.555556 | 4
| Образец №5 |  | F, кН |  | 0 | 0.03747309 | 0.4494269 | 1.922198 | 5.390122 | 11.99332 | 23.05355 | 40.05767 | 64.64547 | 98.6 | 0.4 | 3.58416
|  |  | D, мм |  | 0 | 0.4 | 0.8 | 1.2 | 1.6 | 2 | 2.4 | 2.8 | 3.2 | 3.6
Вставлять от руки
Коэф К |  |  | 3.4
Бетон R25-60 |  |  | В | 25 |  | (если это бетон)
n | Max |  |  |  |  | ^2 |  |  |  | Сумма ^2 |  | Корень |  |  |  |  | Rан
[17 empty] | Мех. | Тарельч.
1 | 30.33 |  | -0.038 |  |  | 0.001444 |  | 30.368 |  | 1.51216 |  | 0.4098997 |  | 0.01349775 |  | 28.97434 | 9.658114 | 5.794868
2 | 30.38 |  | 0.012 |  |  | 0.000144
3 | 30.53 |  | 0.162 |  |  | 0.026244
4 | 30.82 |  | 0.452 |  |  | 0.204304
5 | 30.56 |  | 0.192 |  |  | 0.036864
6 | 30.26 |  | -0.108 |  |  | 0.011664
7 | 30.8 |  | 0.432 |  |  | 0.186624
8 | 30.21 |  | -0.158 |  |  | 0.024964
9 | 29.36 |  | -1.008 |  |  | 1.016064
10 | 30.43 |  | 0.062 |  |  | 0.003844
N | 10
Приложение А
Бетон |  | Ячеистый бетон |  |  |  |  | Кирпич

## старый по СТО 2010 года (hidden)
1. Выбери тип анкера
Стальные механические (все типы) и клеевые (химические) |  |  |  |  | 3
2. Введи значения с прибора в зеленое поле
| Значение | Ni-Nm | (Ni-Nm)^2 | 3 | Sср. Откл | 1/Nm | v | Nn | k | Ran
1 | 30.33 | -0.038 | 0.001444 | 0.1680178 | 0.4098997 | 0.0329294 | 0.01349775 | 30.35747 | 2.568 | 9.771793
2 | 30.38 | 0.012 | 0.000144
3 | 30.53 | 0.162 | 0.026244
4 | 30.82 | 0.452 | 0.204304
5 | 30.56 | 0.192 | 0.036864
6 | 30.26 | -0.108 | 0.011664
7 | 30.8 | 0.432 | 0.186624
8 | 30.21 | -0.158 | 0.024964
9 | 29.36 | -1.008 | 1.016064
10 | 30.43 | 0.062 | 0.003844
Nm | 30.368 | сумма | 1.51216
Не трогаем |  |  | Не трогаем
число | k |  | Стальные механические (все типы) и клеевые (химические) |  |  |  |  | 3
3 | 5.31 |  | Пластиковые и тарельчатые анкеры (все типы) |  |  |  |  | 5
4 | 3.957
5 | 3.4
6 | 3.091
7 | 2.894
8 | 2.755
9 | 2.649
10 | 2.568

## рассчет 2.0
1. Выбери тип анкера
Пластиковые и тарельчатые анкеры (все типы) |  |  |  |  | 5
2. Введи значения с прибора в зеленое поле
Ni | Значение | Ni-Nm | (Ni-Nm)^2 | 3 | Sср. Откл | 1/Nm | v | Nn | k | Ran
1 | 8.77 | 0.92 | 0.8464 | 2.84865 | 1.687794 | 0.1273885 | 21.50057 | 2.111499 | 3.4 | 0.4222998 | Нарушение сцепление анкера со строительным основанием, приводящее к его вытягиванию
2 | 6.13 | -1.72 | 2.9584 | [7 empty] | Нарушение сцепление анкера со строительным основанием, приводящее к его вытягиванию
3 | 9.17 | 1.32 | 1.7424 | [7 empty] | Нарушение сцепление анкера со строительным основанием, приводящее к его вытягиванию
4 | 9.28 | 1.43 | 2.0449 | [7 empty] | Нарушение сцепление анкера со строительным основанием, приводящее к его вытягиванию
5 | 5.9 | -1.95 | 3.8025 | [7 empty] | Нарушение сцепление анкера со строительным основанием, приводящее к его вытягиванию
Nm | 7.85 | сумма | 11.3946
Не трогаем |  |  | Не трогаем
число | k |  | Стальные механические (все типы) и клеевые (химические) |  |  |  |  | 3
3 | 5.31 |  | Пластиковые и тарельчатые анкеры (все типы) |  |  |  |  | 5
4 | 3.957
5 | 3.4
6 | 3.091
7 | 2.894
8 | 2.755
9 | 2.649
10 | 2.568

## 3888
Испытательная лаборатория ООО «ГЛАВЛАБГРУПП» ИНН/КПП 7724484743/772401001, ОГРН 1197746472802 Адрес: 115304, г. Москва, ул. Каспийская, дом 22, корпус 1, стр. 5, эт. 1, пом. 1, ком 5 и 5а Аттестат аккредитации №РОСС RU.31112.И002015 Срок действия до 24 июня 2026 года. | [12 empty] | Нарушение сцепление анкера со строительным основанием, приводящее к его вытягиванию
Выкалывание материала строительного основания с образованием конуса
Разрушение анкера по стали при достижении усилия разрыва
Протокол об испытаниях №3888.АК от 25.03.2026
Крепления анкерные по ГОСТ Р 71447-2024
Заказчик : |  | ООО «Альтстрой»
Исполнитель: |  | ООО «ГЛАВЛАБГРУПП»
Наименование объекта: |  | «Жилой дом с инженерными сетями и благоустройством территории»
Адрес объекта: |  | г. Зеленоград, анфиловский пр-кт, з/у 927
Вид испытаний: |  | Испытание на вырыв
Дата проведения испытаний: |  | 2026-03-25
Методика испытаний: |  | ГОСТ Р 71447-2024 Крепления анкерные. Метод натурного испытания.
Используемое оборудование: |  | Прибор типа ПСО-100МГ4АД, зав. № 2573, свидетельство о поверке № С-ГА/24-06-2025/444021486, действительно до 23.06.2027; Измеритель параметров микроклимата «Метеоскоп-М», рег. № 32014-11, зав. № 615022, свидетельство о поверке №С-ДЮП/05-07-2024/353605602, действительно до 04.07.2026; Перфоратор DeWALT; Рулетка; Молоток
Сведения об установке анкера: |  | Направление сверления параллельно оси установки анкера, очистка отвертия была произведена сжатым воздухом, при визуальном контроле строительного основания дефектов не обнаружено; Установка анкерных креплений производилась заказчиком; Использованное оборудование для установки анкера: Бур SDS plus Hilton 12, гайковёрт*
Таблица 1. Сведения о материалах
Место проведения испытаний* |  |  |  |  | Метод сверления* |  | t, ℃ | Глубина заделки, мм* | Расстояние между анкерами и краем, мм | Описание и тип анкера, наименование изготовителя*
Стена в/о 1-2/А-Б на отм. +1,050 |  |  |  |  | Бурение |  | +15 | 36 | 300/300 | Анкер-Ш 10х180мм ИЗТ, с металлическим стержнем и термоголовкой - ООО "HILTI"
Таблица 2. Результаты проведения испытаний
№п/п | Несущее основание |  | Нагрузка приложенная на анкер, кН |  |  |  | Механизм разрушения
1 | Кирпич |  | 8.77 |  |  |  | Нарушение сцепление анкера со строительным основанием, приводящее к его вытягиванию
2 | Кирпич |  | 6.13 |  |  |  | Нарушение сцепление анкера со строительным основанием, приводящее к его вытягиванию
3 | Кирпич |  | 9.17 |  |  |  | Нарушение сцепление анкера со строительным основанием, приводящее к его вытягиванию
4 | Кирпич |  | 9.28 |  |  |  | Нарушение сцепление анкера со строительным основанием, приводящее к его вытягиванию
5 | Кирпич |  | 5.9 |  |  |  | Нарушение сцепление анкера со строительным основанием, приводящее к его вытягиванию
Таблица 3. Расчет характеристик
Среднее значение нагрузки Nm, кН | Среднеквадратическое отклонение S, кН | Коэф. вариации V, % |  | Коэф. Статич. Обеспеченности |  | Коэф. Надёжности, m |  | Нормативное значение силы сопротивления Nn, кН |  |  | Расчетная характеристика прочности Rан, кН
7.85 | 1.687794 | 21.50057 |  | 3.4 |  | 5 |  | 2.111499 |  |  | 0.4222998
Примечание : * Данные, предоставленные Заказчиком.
Заключение:
Расчетное сопротивление анкерного крепления по результатам натурных испытаний и расчета в соответствии с ГОСТ Р 71447-2024 Крепления анкерные. Метод натурного испытания. составило 0,42 кН.
Ответственные исполнители:
Инженер:
Паршутин Р.Ю.
Инженер:
Паршутин Р.Ю.

## Страница 2
Испытательная лаборатория ООО «ГЛАВЛАБГРУПП» ИНН/КПП 7724484743/772401001, ОГРН 1197746472802 Адрес: 115304, г. Москва, ул. Каспийская, дом 22, корпус 1, стр. 5, эт. 1, пом. 1, ком 5 и 5а Аттестат аккредитации №РОСС RU.31112.И002015 Срок действия до 24 июня 2026 года. | [13 empty] | Нарушение сцепление анкера со строительным основанием, приводящее к его вытягиванию
Выкалывание материала строительного основания с образованием конуса
Разрушение анкера по стали при достижении усилия разрыва
Таблица 4
№ п/п | Маркировка расположение образцов |  | Характеристика | Показания измерительного прибора
|  |  |  | 1 | 2 | 3 | 4 | 5 | 6 | 7 | 8 | 9 | 10 | СЛУЧМЕЖДУ
1 | Образец №1 в/о 1-2/А-В на отм. +0,005 |  | F, кН | 0 | 25.67758 | 12.85375 | 11.83167 | 14.96164 | 23.12397 | 7.721284 | 18.71368 | 22.94804 | 30.33 | 0 | 29.79859 | 3.92613 | 5.490948 | 12.17124 | 0.8541217 | 7.557375 | 12.20641 | 4.271203 | 8.77
|  |  | D, мм | 0 | 4.458063 | 0.3356279 | 2.877089 | 5.097032 | 6.768427 | 4.069947 | 8.088913 | 0.7227261 | 11 | 0 | 10.70085 | 1.78232 | 1.928252 | 8.349753 | 5.834235 | 7.323963 | 8.117321 | 0.3769623 | 12
2 | Образец №1 в/о 1-2/А-В на отм. +0,006 |  | F, кН | 0 | 4.15 | 8.92 | 12.88 | 16.43 | 19.77 | 23.21 | 26.85 | 29.54 | 30.38 | 0 | 4.15 | 8.92 | 12.88 | 16.43 | 19.77 | 23.21 | 26.85 | 29.54 | 6.13
|  |  | D, мм | 0 | 8.487962 | 6.852843 | 3.864672 | 3.381654 | 7.506402 | 3.548017 | 5.466147 | 0.5667102 | 10 | 0 | 0.4716992 | 3.964776 | 6.524997 | 3.037173 | 4.029967 | 1.754658 | 1.599204 | 5.687235 | 10
3 | Образец №1 в/о 1-2/А-В на отм. +0,007 |  | F, кН | 0 | 10.78046 | 6.332373 | 23.90368 | 5.108298 | 2.081504 | 29.71202 | 19.52086 | 24.94629 | 30.53 | 0 | 3.561563 | 9.731875 | 15.55179 | 28.15258 | 7.462278 | 11.13993 | 27.90837 | 7.454933 | 9.17
|  |  | D, мм | 0 | 7.241001 | 10.811 | 8.173194 | 0.4734602 | 4.563307 | 1.238701 | 3.03152 | 4.099853 | 12 | 0 | 1.437799 | 0.8410789 | 7.480031 | 5.506533 | 6.447258 | 8.342165 | 6.880009 | 11.13745 | 12
4 | Образец №1 в/о 1-2/А-В на отм. +0,008 |  | F, кН | 0 | 6.682583 | 11.82082 | 22.46509 | 6.456974 | 25.17452 | 7.601747 | 11.72006 | 19.50073 | 30.82 | 0 | 29.55711 | 18.56675 | 27.49012 | 13.09217 | 5.587303 | 9.407933 | 4.694068 | 2.382629 | 9.28
|  |  | D, мм | 0 | 0.7096567 | 0.9931997 | 7.413346 | 5.325789 | 8.131594 | 7.03795 | 9.23876 | 8.65039 | 10 | 0 | 0.291292 | 0.3314884 | 6.173652 | 4.758485 | 3.09446 | 7.565598 | 4.919573 | 4.055443 | 12
5 | Образец №1 в/о 1-2/А-В на отм. +0,009 |  | F, кН | 0 | 29.15407 | 11.30017 | 10.72556 | 23.2368 | 2.278531 | 30.21199 | 8.644899 | 9.115426 | 30.56 | 0 | 2.160145 | 3.736661 | 0.07413285 | 2.909175 | 3.020713 | 0.6568992 | 4.356226 | 2.675931 | 5.9
|  |  | D, мм | 0 | 7.53561 | 3.39977 | 6.28491 | 7.556876 | 4.672562 | 7.36949 | 1.817509 | 9.324732 | 12 | 0 | 2.69373 | 5.557546 | 9.171284 | 11.43236 | 6.940676 | 6.051359 | 10.41646 | 6.393251 | 10
6 | Образец №1 в/о 1-2/А-В на отм. +0,010 |  | F, кН | 0.3555556 | 25.62045 | 14.16585 | 12.53781 | 0.7472947 | 28.78702 | 5.942053 | 25.01822 | 25.38539 | 30.26 | 0.3555556 | 12.54934 | 1.991723 | 4.296319 | 9.34856 | 6.011096 | 15.74924 | 28.22856 | 26.18984 | #REF!
|  |  | D, мм | 0 | 6.653901 | 4.198969 | 4.630277 | 5.911401 | 3.719654 | 5.833765 | 8.771365 | 3.087867 | 10 | 0 | 9.347646 | 7.792557 | 1.105431 | 5.585967 | 6.251214 | 9.561362 | 0.9787035 | 2.338971 | 12
7 | Образец №1 в/о 1-2/А-В на отм. +0,011 |  | F, кН | 0.4444444 | 20.22059 | 15.53587 | 15.05326 | 27.23865 | 6.354648 | 30.65477 | 17.14799 | 17.76966 | 30.8 | 0.4444444 | 1.742836 | 21.42226 | 7.951358 | 2.070967 | 7.13021 | 10.80538 | 17.82394 | 18.08483 | #REF!
|  |  | D, мм | 0 | 3.60578 | 4.95901 | 4.420173 | 4.918412 | 5.843806 | 7.681978 | 4.380915 | 4.866489 | 12 | 0 | 11.76146 | 6.581567 | 0.5526617 | 1.162226 | 1.070151 | 1.693631 | 7.8934 | 8.688679 | 11
8 | Образец №1 в/о 1-2/А-В на отм. +0,012 |  | F, кН | 0.4 | 18.72709 | 13.95359 | 29.87734 | 22.48159 | 24.80931 | 20.92625 | 6.519587 | 4.943136 | 30.21 | 0.4 | 13.84851 | 19.19571 | 19.53665 | 9.306981 | 5.60124 | 20.32757 | 3.884453 | 21.02989 | #REF!
|  |  | D, мм | 0 | 5.794703 | 2.784766 | 0.1970737 | 8.387764 | 2.025364 | 10.21909 | 8.02089 | 6.72635 | 11 | 0 | 2.94418 | 9.534367 | 2.388259 | 10.32055 | 3.391881 | 9.188421 | 10.8303 | 5.05487 | 12
9 | Образец №1 в/о 1-2/А-В на отм. +0,013 |  | F, кН | 0 | 18.21479 | 19.10893 | 24.59157 | 10.83159 | 9.431967 | 22.41042 | 1.122625 | 2.765219 | 30.21 | 0 | 15.54127 | 27.40569 | 1.129039 | 26.75786 | 5.406706 | 27.7192 | 6.410611 | 26.97942 | #REF!
|  |  | D, мм | 0 | 5.389064 | 5.631902 | 6.664058 | 9.217544 | 4.957128 | 2.146769 | 9.44275 | 5.634178 | 12 | 0 | 3.957971 | 0.7057683 | 8.105641 | 2.767838 | 5.385328 | 1.576123 | 4.772762 | 9.119602 | 12
10 | Образец №1 в/о 1-2/А-В на отм. +0,014 |  | F, кН | 0 | 4.21816 | 8.994764 | 18.73223 | 0.5071824 | 6.172541 | 3.508126 | 4.270136 | 29.8119 | 30.43 | 0 | #REF! | 28.44508 | 7.079339 | 20.54192 | 27.46362 | 20.7999 | 11.24942 | 16.63799 | #REF!
|  |  | D, мм | 0 | 6.308616 | 8.306272 | 1.330954 | 6.964299 | 7.326379 | 4.039973 | 7.374265 | 9.634151 | 12 | 0 | 11.71961 | 3.142203 | 11.76506 | 4.028497 | 9.736521 | 10.02511 | 7.679699 | 10.39854 | 12
Ответственные исполнители:
Инженер:
Паршутин Р.Ю.
Инженер:
Паршутин Р.Ю.
Примечание : |  | 1. Протокол об испытаниях касается только данных образцов
2. Не разрешается перепечатка протокола без разрешения руководителя СЛ